## DP
[7 empty] | Společnost je certifikována podle |  |  |  |  | výška pádu h= | 0.5 | m |  | - vyplnit - | tíha tyče: | 0.062
[7 empty] | ČSN EN ISO 9001:2009 |  |  |  |  | tíha berana Q= | 0.5 | kN |  |  | ostatní: | 0.0935 |  | pro graf - nezasahovat
[12 empty] | plocha hrotu A= | 0.0015 | m2
tíha soutyčí
Dynamická penetrační zkouška DP 4 | [11 empty] | N10 [-] | qdyn [MPa] | qdyn [MPa] (2) | hloubka [m] | N10 (50kg) | MV [Nm] | q [kN] | tření tyčí [kN] |  | N10 [-] | qdyn [MPa] | qdyn [MPa] (2)
hmotnost beranidla 50 kg, výška pádu 0,5 m, průřez hrotu 15 cm2
|  |  | Tabulka – výsledky měření | [8 empty] | 4 | [7 empty] | hloubka
|  |  | hloubka [m] | N10 [–] | Mv [Nm] | qdyn [MPa] | hloubka [m] | N10 [–] | Mv [Nm] | qdyn [MPa] | Edef [MPa] |  |  |  | 0 |  | 0 | 0.1555 |  | 0 | 2 | 2.542588 | 2.83144
|  |  | 0.1 | 2 |  | 2.83144 | 10.1 | 12 |  | 4.245952 | 11.32576 | 2 | 2.542588 | 2.83144 | 0.1 | 2 | 3.333333 | 0.1555 | 0.2222222 | 0.1 | 2 | 2.542588 | 2.83144
|  |  | 0.2 | 3 |  | 3.954586 | 10.2 | 16 |  | 6.859306 | 15.81834 | 3 | 3.813883 | 3.954586 | 0.2 | 3 | 6.666667 | 0.1555 | 0.4444444 | 0.1 | 3 | 3.813883 | 3.954586
|  |  | 0.3 | 5 |  | 6.349026 | 10.3 | 16 |  | 6.859306 | 25.39611 | 5 | 6.356471 | 6.349026 | 0.3 | 5 | 10 | 0.1555 | 0.6666667 | 0.2 | 3 | 3.813883 | 3.954586
|  |  | 0.4 | 8 |  | 10.01476 | 10.4 | 16 |  | 6.859306 | 40.05904 | 8 | 10.17035 | 10.01476 | 0.4 | 8 | 13.33333 | 0.1555 | 0.8888889 | 0.2 | 5 | 6.356471 | 6.349026
|  |  | 0.5 | 13 |  | 16.22308 | 10.5 | 13 |  | 4.89929 | 64.89233 | 13 | 16.52682 | 16.22308 | 0.5 | 13 | 16.66667 | 0.1555 | 1.111111 | 0.3 | 5 | 6.356471 | 6.349026
|  |  | 0.6 | 12 |  | 14.80364 | 10.6 | 14 |  | 5.552629 | 59.21456 | 12 | 15.25553 | 14.80364 | 0.6 | 12 | 20 | 0.1555 | 1.333333 | 0.3 | 8 | 10.17035 | 10.01476
|  |  | 0.7 | 9 |  | 10.84161 | 10.7 | 15 |  | 6.205967 | 43.36644 | 9 | 11.44165 | 10.84161 | 0.7 | 9 | 23.33333 | 0.1555 | 1.555556 | 0.4 | 8 | 10.17035 | 10.01476
|  |  | 0.8 | 9 |  | 10.69346 | 10.8 | 13 |  | 4.546911 | 42.77385 | 9 | 11.44165 | 10.69346 | 0.8 | 9 | 26.66667 | 0.1555 | 1.777778 | 0.4 | 13 | 16.52682 | 16.22308
|  |  | 0.9 | 10 | 30 | 11.81661 | 10.9 | 14 | 100 | 5.169964 | 47.26643 | 10 | 12.71294 | 11.81661 | 0.9 | 10 | 30 | 0.1555 | 2 | 0.5 | 13 | 16.52682 | 16.22308
|  |  | 1 | 9 |  | 9.642406 | 11 | 18 |  | 7.662175 | 38.56962 | 9 | 10.45296 | 9.642406 | 1 | 9 | 29 | 0.2175 | 1.933333 | 0.5 | 12 | 15.25553 | 14.80364
|  |  | 1.1 | 5 |  | 5.04109 | 11.1 | 12 |  | 3.923858 | 20.16436 | 5 | 5.807201 | 5.04109 | 1.1 | 5 | 28 | 0.2175 | 1.866667 | 0.6 | 12 | 15.25553 | 14.80364
|  |  | 1.2 | 2 |  | 1.601214 | 11.2 | 13 |  | 4.546911 | 6.404855 | 2 | 2.32288 | 1.601214 | 1.2 | 2 | 27 | 0.2175 | 1.8 | 0.6 | 9 | 11.44165 | 10.84161
|  |  | 1.3 | 2 |  | 1.645658 | 11.3 | 14 |  | 5.169964 | 6.582633 | 2 | 2.32288 | 1.645658 | 1.3 | 2 | 26 | 0.2175 | 1.733333 | 0.7 | 9 | 11.44165 | 10.84161
|  |  | 1.4 | 2 |  | 1.690103 | 11.4 | 26 |  | 12.6466 | 6.76041 | 2 | 2.32288 | 1.690103 | 1.4 | 2 | 25 | 0.2175 | 1.666667 | 0.7 | 9 | 11.44165 | 10.69346
|  |  | 1.5 | 1 |  | 0.5731069 | 11.5 | 11 |  | 3.300805 | 2.292427 | 1 | 1.16144 | 0.5731069 | 1.5 | 1 | 24 | 0.2175 | 1.6 | 0.8 | 9 | 11.44165 | 10.69346
|  |  | 1.6 | 1 |  | 0.6175513 | 11.6 | 13 |  | 4.546911 | 2.470205 | 1 | 1.16144 | 0.6175513 | 1.6 | 1 | 23 | 0.2175 | 1.533333 | 0.8 | 10 | 12.71294 | 11.81661
|  |  | 1.7 | 2 |  | 1.823436 | 11.7 | 13 |  | 4.546911 | 7.293744 | 2 | 2.32288 | 1.823436 | 1.7 | 2 | 22 | 0.2175 | 1.466667 | 0.9 | 10 | 12.71294 | 11.81661
|  |  | 1.8 | 1 |  | 0.7064402 | 11.8 | 13 |  | 4.229415 | 2.825761 | 1 | 1.16144 | 0.7064402 | 1.8 | 1 | 21 | 0.2175 | 1.4 | 0.9 | 9 | 10.45296 | 9.642406
|  |  | 1.9 | 2 | 20 | 1.912325 | 11.9 | 13 | 100 | 4.229415 | 7.649299 | 2 | 2.32288 | 1.912325 | 1.9 | 2 | 20 | 0.2175 | 1.333333 | 1 | 9 | 10.45296 | 9.642406
|  |  | 2 | 1 |  | 0.5665058 | 12 | 13 | 100 | 4.229415 | 2.266023 | 1 | 1.069061 | 0.5665058 | 2 | 1 | 23 | 0.2795 | 1.533333 | 1 | 5 | 5.807201 | 5.04109
|  |  | 2.1 | 1 |  | 0.4331725 |  |  |  |  | 1.73269 | 1 | 1.069061 | 0.4331725 | 2.1 | 1 | 26 | 0.2795 | 1.733333 | 1.1 | 5 | 5.807201 | 5.04109
|  |  | 2.2 | 1 |  | 0.2998391 |  |  |  |  | 1.199357 | 1 | 1.069061 | 0.2998391 | 2.2 | 1 | 29 | 0.2795 | 1.933333 | 1.1 | 2 | 2.32288 | 1.601214
|  |  | 2.3 | 4 |  | 3.37369 |  |  |  |  | 13.49476 | 4 | 4.276245 | 3.37369 | 2.3 | 4 | 32 | 0.2795 | 2.133333 | 1.2 | 2 | 2.32288 | 1.601214
|  |  | 2.4 | 4 |  | 3.240357 |  |  |  |  | 12.96143 | 4 | 4.276245 | 3.240357 | 2.4 | 4 | 35 | 0.2795 | 2.333333 | 1.2 | 2 | 2.32288 | 1.645658
|  |  | 2.5 | 2 |  | 0.9689005 |  |  |  |  | 3.875602 | 2 | 2.138123 | 0.9689005 | 2.5 | 2 | 38 | 0.2795 | 2.533333 | 1.3 | 2 | 2.32288 | 1.645658
|  |  | 2.6 | 3 |  | 1.904629 |  |  |  |  | 7.618514 | 3 | 3.207184 | 1.904629 | 2.6 | 3 | 41 | 0.2795 | 2.733333 | 1.3 | 2 | 2.32288 | 1.690103
|  |  | 2.7 | 2 |  | 0.7022338 |  |  |  |  | 2.808935 | 2 | 2.138123 | 0.7022338 | 2.7 | 2 | 44 | 0.2795 | 2.933333 | 1.4 | 2 | 2.32288 | 1.690103
|  |  | 2.8 | 2 |  | 0.5689005 |  |  |  |  | 2.275602 | 2 | 2.138123 | 0.5689005 | 2.8 | 2 | 47 | 0.2795 | 3.133333 | 1.4 | 1 | 1.16144 | 0.5731069
|  |  | 2.9 | 3 | 50 | 1.504629 |  |  |  |  | 6.018514 | 3 | 3.207184 | 1.504629 | 2.9 | 3 | 50 | 0.2795 | 3.333333 | 1.5 | 1 | 1.16144 | 0.5731069
|  |  | 3 | 2 |  | 0.2304791 |  |  |  |  | 0.9219164 | 2 | 1.98059 | 0.2304791 | 3 | 2 | 52 | 0.3415 | 3.466667 | 1.5 | 1 | 1.16144 | 0.6175513
|  |  | 3.1 | 2 |  | 0.1415902 |  |  |  |  | 0.5663609 | 2 | 1.98059 | 0.1415902 | 3.1 | 2 | 54 | 0.3415 | 3.6 | 1.6 | 1 | 1.16144 | 0.6175513
|  |  | 3.2 | 3 |  | 1.042996 |  |  |  |  | 4.171986 | 3 | 2.970885 | 1.042996 | 3.2 | 3 | 56 | 0.3415 | 3.733333 | 1.6 | 2 | 2.32288 | 1.823436
|  |  | 3.3 | 3 |  | 0.9541075 |  |  |  |  | 3.81643 | 3 | 2.970885 | 0.9541075 | 3.3 | 3 | 58 | 0.3415 | 3.866667 | 1.7 | 2 | 2.32288 | 1.823436
|  |  | 3.4 | 3 |  | 0.8652187 |  |  |  |  | 3.460875 | 3 | 2.970885 | 0.8652187 | 3.4 | 3 | 60 | 0.3415 | 4 | 1.7 | 1 | 1.16144 | 0.7064402
|  |  | 3.5 | 4 |  | 1.766625 |  |  |  |  | 7.0665 | 4 | 3.96118 | 1.766625 | 3.5 | 4 | 62 | 0.3415 | 4.133333 | 1.8 | 1 | 1.16144 | 0.7064402
|  |  | 3.6 | 4 |  | 1.677736 |  |  |  |  | 6.710944 | 4 | 3.96118 | 1.677736 | 3.6 | 4 | 64 | 0.3415 | 4.266667 | 1.8 | 2 | 2.32288 | 1.912325
|  |  | 3.7 | 5 |  | 2.579142 |  |  |  |  | 10.31657 | 5 | 4.951476 | 2.579142 | 3.7 | 5 | 66 | 0.3415 | 4.4 | 1.9 | 2 | 2.32288 | 1.912325
|  |  | 3.8 | 4 |  | 1.499958 |  |  |  |  | 5.999833 | 4 | 3.96118 | 1.499958 | 3.8 | 4 | 68 | 0.3415 | 4.533333 | 1.9 | 1 | 1.069061 | 0.5665058
|  |  | 3.9 | 5 | 70 | 2.401364 |  |  |  |  | 9.605458 | 5 | 4.951476 | 2.401364 | 3.9 | 5 | 70 | 0.3415 | 4.666667 | 2 | 1 | 1.069061 | 0.5665058
|  |  | 4 | 5 |  | 2.014029 |  |  |  |  | 8.056114 | 5 | 4.611695 | 2.014029 | 4 | 5 | 72 | 0.4035 | 4.8 | 2 | 1 | 1.069061 | 0.4331725
|  |  | 4.1 | 6 |  | 2.847479 |  |  |  |  | 11.38992 | 6 | 5.534034 | 2.847479 | 4.1 | 6 | 74 | 0.4035 | 4.933333 | 2.1 | 1 | 1.069061 | 0.4331725
|  |  | 4.2 | 6 |  | 2.75859 |  |  |  |  | 11.03436 | 6 | 5.534034 | 2.75859 | 4.2 | 6 | 76 | 0.4035 | 5.066667 | 2.1 | 1 | 1.069061 | 0.2998391
|  |  | 4.3 | 8 |  | 4.514379 |  |  |  |  | 18.05752 | 8 | 7.378712 | 4.514379 | 4.3 | 8 | 78 | 0.4035 | 5.2 | 2.2 | 1 | 1.069061 | 0.2998391
|  |  | 4.4 | 7 |  | 3.503151 |  |  |  |  | 14.0126 | 7 | 6.456373 | 3.503151 | 4.4 | 7 | 80 | 0.4035 | 5.333333 | 2.2 | 4 | 4.276245 | 3.37369
|  |  | 4.5 | 8 |  | 4.336601 |  |  |  |  | 17.34641 | 8 | 7.378712 | 4.336601 | 4.5 | 8 | 82 | 0.4035 | 5.466667 | 2.3 | 4 | 4.276245 | 3.37369
|  |  | 4.6 | 9 |  | 5.170051 |  |  |  |  | 20.68021 | 9 | 8.301051 | 5.170051 | 4.6 | 9 | 84 | 0.4035 | 5.6 | 2.3 | 4 | 4.276245 | 3.240357
|  |  | 4.7 | 11 |  | 6.925841 |  |  |  |  | 27.70336 | 11 | 10.14573 | 6.925841 | 4.7 | 11 | 86 | 0.4035 | 5.733333 | 2.4 | 4 | 4.276245 | 3.240357
|  |  | 4.8 | 9 |  | 4.992274 |  |  |  |  | 19.96909 | 9 | 8.301051 | 4.992274 | 4.8 | 9 | 88 | 0.4035 | 5.866667 | 2.4 | 2 | 2.138123 | 0.9689005
|  |  | 4.9 | 9 | 90 | 4.903385 |  |  |  |  | 19.61354 | 9 | 8.301051 | 4.903385 | 4.9 | 9 | 90 | 0.4035 | 6 | 2.5 | 2 | 2.138123 | 0.9689005
|  |  | 5 | 7 |  | 2.640997 |  |  |  |  | 10.56399 | 7 | 6.041775 | 2.640997 | 5 | 7 | 91 | 0.4655 | 6.066667 | 2.5 | 3 | 3.207184 | 1.904629
|  |  | 5.1 | 7 |  | 2.596552 |  |  |  |  | 10.38621 | 7 | 6.041775 | 2.596552 | 5.1 | 7 | 92 | 0.4655 | 6.133333 | 2.6 | 3 | 3.207184 | 1.904629
|  |  | 5.2 | 7 |  | 2.552108 |  |  |  |  | 10.20843 | 7 | 6.041775 | 2.552108 | 5.2 | 7 | 93 | 0.4655 | 6.2 | 2.6 | 2 | 2.138123 | 0.7022338
|  |  | 5.3 | 7 |  | 2.507663 |  |  |  |  | 10.03065 | 7 | 6.041775 | 2.507663 | 5.3 | 7 | 94 | 0.4655 | 6.266667 | 2.7 | 2 | 2.138123 | 0.7022338
|  |  | 5.4 | 8 |  | 3.32633 |  |  |  |  | 13.30532 | 8 | 6.904885 | 3.32633 | 5.4 | 8 | 95 | 0.4655 | 6.333333 | 2.7 | 2 | 2.138123 | 0.5689005
|  |  | 5.5 | 8 |  | 3.281885 |  |  |  |  | 13.12754 | 8 | 6.904885 | 3.281885 | 5.5 | 8 | 96 | 0.4655 | 6.4 | 2.8 | 2 | 2.138123 | 0.5689005
|  |  | 5.6 | 8 |  | 3.237441 |  |  |  |  | 12.94976 | 8 | 6.904885 | 3.237441 | 5.6 | 8 | 97 | 0.4655 | 6.466667 | 2.8 | 3 | 3.207184 | 1.504629
|  |  | 5.7 | 9 |  | 4.056107 |  |  |  |  | 16.22443 | 9 | 7.767996 | 4.056107 | 5.7 | 9 | 98 | 0.4655 | 6.533333 | 2.9 | 3 | 3.207184 | 1.504629
|  |  | 5.8 | 8 |  | 3.148552 |  |  |  |  | 12.59421 | 8 | 6.904885 | 3.148552 | 5.8 | 8 | 99 | 0.4655 | 6.6 | 2.9 | 2 | 1.98059 | 0.2304791
|  |  | 5.9 | 10 | 100 | 4.350856 |  |  |  |  | 17.40342 | 10 | 8.1103 | 4.350856 | 5.9 | 10 | 100 | 0.5275 | 6.666667 | 3 | 2 | 1.98059 | 0.2304791
|  |  | 6 | 11 |  | 5.161886 |  |  |  |  | 20.64754 | 11 | 8.92133 | 5.161886 | 6 | 11 | 100 | 0.5275 | 6.666667 | 3 | 2 | 1.98059 | 0.1415902
|  |  | 6.1 | 9 |  | 3.539826 |  |  |  |  | 14.1593 | 9 | 7.29927 | 3.539826 | 6.1 | 9 | 100 | 0.5275 | 6.666667 | 3.1 | 2 | 1.98059 | 0.1415902
|  |  | 6.2 | 10 |  | 4.350856 |  |  |  |  | 17.40342 | 10 | 8.1103 | 4.350856 | 6.2 | 10 | 100 | 0.5275 | 6.666667 | 3.1 | 3 | 2.970885 | 1.042996
|  |  | 6.3 | 11 |  | 5.161886 |  |  |  |  | 20.64754 | 11 | 8.92133 | 5.161886 | 6.3 | 11 | 100 | 0.5275 | 6.666667 | 3.2 | 3 | 2.970885 | 1.042996
|  |  | 6.4 | 11 |  | 5.161886 |  |  |  |  | 20.64754 | 11 | 8.92133 | 5.161886 | 6.4 | 11 | 100 | 0.5275 | 6.666667 | 3.2 | 3 | 2.970885 | 0.9541075
|  |  | 6.5 | 12 |  | 5.972916 |  |  |  |  | 23.89166 | 12 | 9.73236 | 5.972916 | 6.5 | 12 | 100 | 0.5275 | 6.666667 | 3.3 | 3 | 2.970885 | 0.9541075
|  |  | 6.6 | 12 |  | 5.972916 |  |  |  |  | 23.89166 | 12 | 9.73236 | 5.972916 | 6.6 | 12 | 100 | 0.5275 | 6.666667 | 3.3 | 3 | 2.970885 | 0.8652187
|  |  | 6.7 | 10 |  | 4.350856 |  |  |  |  | 17.40342 | 10 | 8.1103 | 4.350856 | 6.7 | 10 | 100 | 0.5275 | 6.666667 | 3.4 | 3 | 2.970885 | 0.8652187
|  |  | 6.8 | 12 |  | 5.460411 |  |  |  |  | 21.84164 | 12 | 9.178522 | 5.460411 | 6.8 | 12 | 100 | 0.5895 | 6.666667 | 3.4 | 4 | 3.96118 | 1.766625
|  |  | 6.9 | 12 | 100 | 5.460411 |  |  |  |  | 21.84164 | 12 | 9.178522 | 5.460411 | 6.9 | 12 | 100 | 0.5895 | 6.666667 | 3.5 | 4 | 3.96118 | 1.766625
|  |  | 7 | 12 |  | 5.460411 |  |  |  |  | 21.84164 | 12 | 9.178522 | 5.460411 | 7 | 12 | 100 | 0.5895 | 6.666667 | 3.5 | 4 | 3.96118 | 1.677736
|  |  | 7.1 | 11 |  | 4.695534 |  |  |  |  | 18.78214 | 11 | 8.413645 | 4.695534 | 7.1 | 11 | 100 | 0.5895 | 6.666667 | 3.6 | 4 | 3.96118 | 1.677736
|  |  | 7.2 | 12 |  | 5.460411 |  |  |  |  | 21.84164 | 12 | 9.178522 | 5.460411 | 7.2 | 12 | 100 | 0.5895 | 6.666667 | 3.6 | 5 | 4.951476 | 2.579142
|  |  | 7.3 | 11 |  | 4.695534 |  |  |  |  | 18.78214 | 11 | 8.413645 | 4.695534 | 7.3 | 11 | 100 | 0.5895 | 6.666667 | 3.7 | 5 | 4.951476 | 2.579142
|  |  | 7.4 | 11 |  | 4.695534 |  |  |  |  | 18.78214 | 11 | 8.413645 | 4.695534 | 7.4 | 11 | 100 | 0.5895 | 6.666667 | 3.7 | 4 | 3.96118 | 1.499958
|  |  | 7.5 | 12 |  | 5.460411 |  |  |  |  | 21.84164 | 12 | 9.178522 | 5.460411 | 7.5 | 12 | 100 | 0.5895 | 6.666667 | 3.8 | 4 | 3.96118 | 1.499958
|  |  | 7.6 | 13 |  | 6.225288 |  |  |  |  | 24.90115 | 13 | 9.943399 | 6.225288 | 7.6 | 13 | 100 | 0.5895 | 6.666667 | 3.8 | 5 | 4.951476 | 2.401364
|  |  | 7.7 | 13 |  | 6.225288 |  |  |  |  | 24.90115 | 13 | 9.943399 | 6.225288 | 7.7 | 13 | 100 | 0.5895 | 6.666667 | 3.9 | 5 | 4.951476 | 2.401364
|  |  | 7.8 | 13 |  | 5.731241 |  |  |  |  | 22.92496 | 13 | 9.408019 | 5.731241 | 7.8 | 13 | 100 | 0.6515 | 6.666667 | 3.9 | 5 | 4.611695 | 2.014029
|  |  | 7.9 | 13 | 100 | 5.731241 |  |  |  |  | 22.92496 | 13 | 9.408019 | 5.731241 | 7.9 | 13 | 100 | 0.6515 | 6.666667 | 4 | 5 | 4.611695 | 2.014029
|  |  | 8 | 13 |  | 5.731241 |  |  |  |  | 22.92496 | 13 | 9.408019 | 5.731241 | 8 | 13 | 100 | 0.6515 | 6.666667 | 4 | 6 | 5.534034 | 2.847479
|  |  | 8.1 | 14 |  | 6.454934 |  |  |  |  | 25.81974 | 14 | 10.13171 | 6.454934 | 8.1 | 14 | 100 | 0.6515 | 6.666667 | 4.1 | 6 | 5.534034 | 2.847479
|  |  | 8.2 | 13 |  | 5.731241 |  |  |  |  | 22.92496 | 13 | 9.408019 | 5.731241 | 8.2 | 13 | 100 | 0.6515 | 6.666667 | 4.1 | 6 | 5.534034 | 2.75859
|  |  | 8.3 | 14 |  | 6.454934 |  |  |  |  | 25.81974 | 14 | 10.13171 | 6.454934 | 8.3 | 14 | 100 | 0.6515 | 6.666667 | 4.2 | 6 | 5.534034 | 2.75859
|  |  | 8.4 | 13 |  | 5.731241 |  |  |  |  | 22.92496 | 13 | 9.408019 | 5.731241 | 8.4 | 13 | 100 | 0.6515 | 6.666667 | 4.2 | 8 | 7.378712 | 4.514379
|  |  | 8.5 | 16 |  | 7.902322 |  |  |  |  | 31.60929 | 16 | 11.5791 | 7.902322 | 8.5 | 16 | 100 | 0.6515 | 6.666667 | 4.3 | 8 | 7.378712 | 4.514379
|  |  | 8.6 | 15 |  | 7.178628 |  |  |  |  | 28.71451 | 15 | 10.85541 | 7.178628 | 8.6 | 15 | 100 | 0.6515 | 6.666667 | 4.3 | 7 | 6.456373 | 3.503151
|  |  | 8.7 | 16 |  | 7.902322 |  |  |  |  | 31.60929 | 16 | 11.5791 | 7.902322 | 8.7 | 16 | 100 | 0.6515 | 6.666667 | 4.4 | 7 | 6.456373 | 3.503151
|  |  | 8.8 | 16 |  | 7.352057 |  |  |  |  | 29.40823 | 16 | 10.9875 | 7.352057 | 8.8 | 16 | 100 | 0.7135 | 6.666667 | 4.4 | 8 | 7.378712 | 4.336601
|  |  | 8.9 | 17 | 100 | 8.038776 |  |  |  |  | 32.1551 | 17 | 11.67422 | 8.038776 | 8.9 | 17 | 100 | 0.7135 | 6.666667 | 4.5 | 8 | 7.378712 | 4.336601
|  |  | 9 | 15 |  | 6.665338 |  |  |  |  | 26.66135 | 15 | 10.30078 | 6.665338 | 9 | 15 | 100 | 0.7135 | 6.666667 | 4.5 | 9 | 8.301051 | 5.170051
|  |  | 9.1 | 13 |  | 5.291901 |  |  |  |  | 21.1676 | 13 | 8.927345 | 5.291901 | 9.1 | 13 | 100 | 0.7135 | 6.666667 | 4.6 | 9 | 8.301051 | 5.170051
|  |  | 9.2 | 14 |  | 5.97862 |  |  |  |  | 23.91448 | 14 | 9.614064 | 5.97862 | 9.2 | 14 | 100 | 0.7135 | 6.666667 | 4.6 | 11 | 10.14573 | 6.925841
|  |  | 9.3 | 15 |  | 6.665338 |  |  |  |  | 26.66135 | 15 | 10.30078 | 6.665338 | 9.3 | 15 | 100 | 0.7135 | 6.666667 | 4.7 | 11 | 10.14573 | 6.925841
|  |  | 9.4 | 14 |  | 5.97862 |  |  |  |  | 23.91448 | 14 | 9.614064 | 5.97862 | 9.4 | 14 | 100 | 0.7135 | 6.666667 | 4.7 | 9 | 8.301051 | 4.992274
|  |  | 9.5 | 15 |  | 6.665338 |  |  |  |  | 26.66135 | 15 | 10.30078 | 6.665338 | 9.5 | 15 | 100 | 0.7135 | 6.666667 | 4.8 | 9 | 8.301051 | 4.992274
|  |  | 9.6 | 14 |  | 5.97862 |  |  |  |  | 23.91448 | 14 | 9.614064 | 5.97862 | 9.6 | 14 | 100 | 0.7135 | 6.666667 | 4.8 | 9 | 8.301051 | 4.903385
|  |  | 9.7 | 15 |  | 6.665338 |  |  |  |  | 26.66135 | 15 | 10.30078 | 6.665338 | 9.7 | 15 | 100 | 0.7135 | 6.666667 | 4.9 | 9 | 8.301051 | 4.903385
|  |  | 9.8 | 15 |  | 6.205967 |  |  |  |  | 24.82387 | 15 | 9.800078 | 6.205967 | 9.8 | 15 | 100 | 0.7755 | 6.666667 | 4.9 | 7 | 6.041775 | 2.640997
|  |  | 9.9 | 13 | 100 | 4.89929 |  |  |  |  | 19.59716 | 13 | 8.493401 | 4.89929 | 9.9 | 13 | 100 | 0.7755 | 6.666667 | 5 | 7 | 6.041775 | 2.640997
|  |  | 10 | 16 |  | 6.859306 |  |  |  |  | 27.43722 | 16 | 10.45342 | 6.859306 | 10 | 16 | 100 | 0.7755 | 6.666667 | 5 | 7 | 6.041775 | 2.596552
[11 empty] | 16.98381 | 12 | 7.840063 | 4.245952 | 10.1 | 12 | 100 | 0.7755 | 6.666667 | 5.1 | 7 | 6.041775 | 2.596552
[11 empty] | 27.43722 | 16 | 10.45342 | 6.859306 | 10.2 | 16 | 100 | 0.7755 | 6.666667 | 5.1 | 7 | 6.041775 | 2.552108
SG Geotechnika a.s. | [10 empty] | 27.43722 | 16 | 10.45342 | 6.859306 | 10.3 | 16 | 100 | 0.7755 | 6.666667 | 5.2 | 7 | 6.041775 | 2.552108
Geologická 988/4, 152 00 Praha 5 | [10 empty] | 27.43722 | 16 | 10.45342 | 6.859306 | 10.4 | 16 | 100 | 0.7755 | 6.666667 | 5.2 | 7 | 6.041775 | 2.507663
tel.: +420 234 654 111 fax: +420 234 654 112 e-mail: info@geotechnika.cz | [10 empty] | 19.59716 | 13 | 8.493401 | 4.89929 | 10.5 | 13 | 100 | 0.7755 | 6.666667 | 5.3 | 7 | 6.041775 | 2.507663
Objednatel: | Geotechnika Ďurove, s.r.o. | [9 empty] | 22.21051 | 14 | 9.14674 | 5.552629 | 10.6 | 14 | 100 | 0.7755 | 6.666667 | 5.3 | 8 | 6.904885 | 3.32633
Název zakázky: | Karlovy Vary DP | [9 empty] | 24.82387 | 15 | 9.800078 | 6.205967 | 10.7 | 15 | 100 | 0.7755 | 6.666667 | 5.4 | 8 | 6.904885 | 3.32633
Číslo zakázky: | Měřili: | Zpracoval: |  |  | Schválil: |  |  | Datum: |  |  | 18.18764 | 13 | 8.099688 | 4.546911 | 10.8 | 13 | 100 | 0.8375 | 6.666667 | 5.4 | 8 | 6.904885 | 3.281885
20.0364.323Z26 | A. Horváth, M. Datel | L. Domín |  |  | Ing. M. Kvarda |  |  | 02.02.2023 |  |  | 20.67985 | 14 | 8.722741 | 5.169964 | 10.9 | 14 | 100 | 0.8375 | 6.666667 | 5.5 | 8 | 6.904885 | 3.281885
Poznámka: | [10 empty] | 30.6487 | 18 | 11.21495 | 7.662175 | 11 | 18 | 100 | 0.8375 | 6.666667 | 5.5 | 8 | 6.904885 | 3.237441
[11 empty] | 15.69543 | 12 | 7.476636 | 3.923858 | 11.1 | 12 | 100 | 0.8375 | 6.666667 | 5.6 | 8 | 6.904885 | 3.237441
[11 empty] | 18.18764 | 13 | 8.099688 | 4.546911 | 11.2 | 13 | 100 | 0.8375 | 6.666667 | 5.6 | 9 | 7.767996 | 4.056107
[11 empty] | 20.67985 | 14 | 8.722741 | 5.169964 | 11.3 | 14 | 100 | 0.8375 | 6.666667 | 5.7 | 9 | 7.767996 | 4.056107
[11 empty] | 50.5864 | 26 | 16.19938 | 12.6466 | 11.4 | 26 | 100 | 0.8375 | 6.666667 | 5.7 | 8 | 6.904885 | 3.148552
[11 empty] | 13.20322 | 11 | 6.853583 | 3.300805 | 11.5 | 11 | 100 | 0.8375 | 6.666667 | 5.8 | 8 | 6.904885 | 3.148552
[11 empty] | 18.18764 | 13 | 8.099688 | 4.546911 | 11.6 | 13 | 100 | 0.8375 | 6.666667 | 5.8 | 10 | 8.1103 | 4.350856
[11 empty] | 18.18764 | 13 | 8.099688 | 4.546911 | 11.7 | 13 | 100 | 0.8375 | 6.666667 | 5.9 | 10 | 8.1103 | 4.350856
[11 empty] | 16.91766 | 13 | 7.74086 | 4.229415 | 11.8 | 13 | 100 | 0.8995 | 6.666667 | 5.9 | 11 | 8.92133 | 5.161886
[11 empty] | 16.91766 | 13 | 7.74086 | 4.229415 | 11.9 | 13 | 100 | 0.8995 | 6.666667 | 6 | 11 | 8.92133 | 5.161886
[11 empty] | 16.91766 | 13 | 7.74086 | 4.229415 | 12 | 13 | 100 | 0.8995 | 6.666667 | 6 | 9 | 7.29927 | 3.539826
[11 empty] | #DIV/0! | 0 | #DIV/0! | #DIV/0! | 12.1 |  | 100 | 0.8995 | 6.666667 | 6.1 | 9 | 7.29927 | 3.539826
[11 empty] | #DIV/0! | 0 | #DIV/0! | #DIV/0! | 12.2 |  | 100 | 0.8995 | 6.666667 | 6.1 | 10 | 8.1103 | 4.350856
[11 empty] | #DIV/0! | 0 | #DIV/0! | #DIV/0! | 12.3 |  | 100 | 0.8995 | 6.666667 | 6.2 | 10 | 8.1103 | 4.350856
[11 empty] | #DIV/0! | 0 | #DIV/0! | #DIV/0! | 12.4 |  | 100 | 0.8995 | 6.666667 | 6.2 | 11 | 8.92133 | 5.161886
[11 empty] | #DIV/0! | 0 | #DIV/0! | #DIV/0! | 12.5 |  | 100 | 0.8995 | 6.666667 | 6.3 | 11 | 8.92133 | 5.161886
[11 empty] | #DIV/0! | 0 | #DIV/0! | #DIV/0! | 12.6 |  | 100 | 0.8995 | 6.666667 | 6.3 | 11 | 8.92133 | 5.161886
[11 empty] | #DIV/0! | 0 | #DIV/0! | #DIV/0! | 12.7 |  | 100 | 0.8995 | 6.666667 | 6.4 | 11 | 8.92133 | 5.161886
[11 empty] | #DIV/0! | 0 | #DIV/0! | #DIV/0! | 12.8 |  | 100 | 0.9615 | 6.666667 | 6.4 | 12 | 9.73236 | 5.972916
[11 empty] | #DIV/0! | 0 | #DIV/0! | #DIV/0! | 12.9 |  | 100 | 0.9615 | 6.666667 | 6.5 | 12 | 9.73236 | 5.972916
[11 empty] | #DIV/0! | 0 | #DIV/0! | #DIV/0! | 13 |  | 100 | 0.9615 | 6.666667 | 6.5 | 12 | 9.73236 | 5.972916
[11 empty] | #DIV/0! | 0 | #DIV/0! | #DIV/0! | 13.1 |  | 100 | 0.9615 | 6.666667 | 6.6 | 12 | 9.73236 | 5.972916
[11 empty] | #DIV/0! | 0 | #DIV/0! | #DIV/0! | 13.2 |  | 100 | 0.9615 | 6.666667 | 6.6 | 10 | 8.1103 | 4.350856
[11 empty] | #DIV/0! | 0 | #DIV/0! | #DIV/0! | 13.3 |  | 100 | 0.9615 | 6.666667 | 6.7 | 10 | 8.1103 | 4.350856
[11 empty] | #DIV/0! | 0 | #DIV/0! | #DIV/0! | 13.4 |  | 100 | 0.9615 | 6.666667 | 6.7 | 12 | 9.178522 | 5.460411
[11 empty] | #DIV/0! | 0 | #DIV/0! | #DIV/0! | 13.5 |  | 100 | 0.9615 | 6.666667 | 6.8 | 12 | 9.178522 | 5.460411
[11 empty] | #DIV/0! | 0 | #DIV/0! | #DIV/0! | 13.6 |  | 100 | 0.9615 | 6.666667 | 6.8 | 12 | 9.178522 | 5.460411
[11 empty] | #DIV/0! | 0 | #DIV/0! | #DIV/0! | 13.7 |  | 100 | 0.9615 | 6.666667 | 6.9 | 12 | 9.178522 | 5.460411
[11 empty] | #DIV/0! | 0 | #DIV/0! | #DIV/0! | 13.8 |  | 100 | 1.0235 | 6.666667 | 6.9 | 12 | 9.178522 | 5.460411
[11 empty] | #DIV/0! | 0 | #DIV/0! | #DIV/0! | 13.9 |  | 100 | 1.0235 | 6.666667 | 7 | 12 | 9.178522 | 5.460411
[11 empty] | #DIV/0! | 0 | #DIV/0! | #DIV/0! | 14 |  | 100 | 1.0235 | 6.666667 | 7 | 11 | 8.413645 | 4.695534
[11 empty] | #DIV/0! | 0 | #DIV/0! | #DIV/0! | 14.1 |  | 100 | 1.0235 | 6.666667 | 7.1 | 11 | 8.413645 | 4.695534
[11 empty] | #DIV/0! | 0 | #DIV/0! | #DIV/0! | 14.2 |  | 100 | 1.0235 | 6.666667 | 7.1 | 12 | 9.178522 | 5.460411
[11 empty] | #DIV/0! | 0 | #DIV/0! | #DIV/0! | 14.3 |  | 100 | 1.0235 | 6.666667 | 7.2 | 12 | 9.178522 | 5.460411
[11 empty] | #DIV/0! | 0 | #DIV/0! | #DIV/0! | 14.4 |  | 100 | 1.0235 | 6.666667 | 7.2 | 11 | 8.413645 | 4.695534
[11 empty] | #DIV/0! | 0 | #DIV/0! | #DIV/0! | 14.5 |  | 100 | 1.0235 | 6.666667 | 7.3 | 11 | 8.413645 | 4.695534
[11 empty] | #DIV/0! | 0 | #DIV/0! | #DIV/0! | 14.6 |  | 100 | 1.0235 | 6.666667 | 7.3 | 11 | 8.413645 | 4.695534
[11 empty] | #DIV/0! | 0 | #DIV/0! | #DIV/0! | 14.7 |  | 100 | 1.0235 | 6.666667 | 7.4 | 11 | 8.413645 | 4.695534
[11 empty] | #DIV/0! | 0 | #DIV/0! | #DIV/0! | 14.8 |  | 100 | 1.0855 | 6.666667 | 7.4 | 12 | 9.178522 | 5.460411
[11 empty] | #DIV/0! | 0 | #DIV/0! | #DIV/0! | 14.9 |  | 100 | 1.0855 | 6.666667 | 7.5 | 12 | 9.178522 | 5.460411
[11 empty] | #DIV/0! | 0 | #DIV/0! | #DIV/0! | 15 |  | 91 | 1.0855 | 6.066667 | 7.5 | 13 | 9.943399 | 6.225288
[11 empty] | #DIV/0! | 0 | #DIV/0! | #DIV/0! | 15.1 |  | 82 | 1.0855 | 5.466667 | 7.6 | 13 | 9.943399 | 6.225288
[11 empty] | #DIV/0! | 0 | #DIV/0! | #DIV/0! | 15.2 |  | 73 | 1.0855 | 4.866667 | 7.6 | 13 | 9.943399 | 6.225288
[11 empty] | #DIV/0! | 0 | #DIV/0! | #DIV/0! | 15.3 |  | 64 | 1.0855 | 4.266667 | 7.7 | 13 | 9.943399 | 6.225288
[11 empty] | #DIV/0! | 0 | #DIV/0! | #DIV/0! | 15.4 |  | 55 | 1.0855 | 3.666667 | 7.7 | 13 | 9.408019 | 5.731241
[11 empty] | #DIV/0! | 0 | #DIV/0! | #DIV/0! | 15.5 |  | 46 | 1.0855 | 3.066667 | 7.8 | 13 | 9.408019 | 5.731241
[11 empty] | #DIV/0! | 0 | #DIV/0! | #DIV/0! | 15.6 |  | 37 | 1.0855 | 2.466667 | 7.8 | 13 | 9.408019 | 5.731241
[11 empty] | #DIV/0! | 0 | #DIV/0! | #DIV/0! | 15.7 |  | 28 | 1.0855 | 1.866667 | 7.9 | 13 | 9.408019 | 5.731241
[11 empty] | #DIV/0! | 0 | #DIV/0! | #DIV/0! | 15.8 |  | 19 | 1.1475 | 1.266667 | 7.9 | 13 | 9.408019 | 5.731241
[11 empty] | #DIV/0! | 0 | #DIV/0! | #DIV/0! | 15.9 |  | 10 | 1.1475 | 0.6666667 | 8 | 13 | 9.408019 | 5.731241
[11 empty] | #DIV/0! | 0 | #DIV/0! | #DIV/0! | 16 |  | 10 | 1.1475 | 0.6666667 | 8 | 14 | 10.13171 | 6.454934
[17 empty] | 10 | 1.1475 | 0.6666667 | 8.1 | 14 | 10.13171 | 6.454934
[17 empty] | 10 | 1.1475 | 0.6666667 | 8.1 | 13 | 9.408019 | 5.731241
[17 empty] | 10 | 1.1475 | 0.6666667 | 8.2 | 13 | 9.408019 | 5.731241
[17 empty] | 10 | 1.1475 | 0.6666667 | 8.2 | 14 | 10.13171 | 6.454934
[17 empty] | 10 | 1.1475 | 0.6666667 | 8.3 | 14 | 10.13171 | 6.454934
[17 empty] | 10 | 1.1475 | 0.6666667 | 8.3 | 13 | 9.408019 | 5.731241
[17 empty] | 10 | 1.1475 | 0.6666667 | 8.4 | 13 | 9.408019 | 5.731241
[17 empty] | 10 | 1.2095 | 0.6666667 | 8.4 | 16 | 11.5791 | 7.902322
[17 empty] | 10 | 1.2095 | 0.6666667 | 8.5 | 16 | 11.5791 | 7.902322
[17 empty] | 9 | 1.2095 | 0.6 | 8.5 | 15 | 10.85541 | 7.178628
[17 empty] | 8 | 1.2095 | 0.5333333 | 8.6 | 15 | 10.85541 | 7.178628
[17 empty] | 7 | 1.2095 | 0.4666667 | 8.6 | 16 | 11.5791 | 7.902322
[17 empty] | 6 | 1.2095 | 0.4 | 8.7 | 16 | 11.5791 | 7.902322
[17 empty] | 5 | 1.2095 | 0.3333333 | 8.7 | 16 | 10.9875 | 7.352057
[17 empty] | 4 | 1.2095 | 0.2666667 | 8.8 | 16 | 10.9875 | 7.352057
[17 empty] | 3 | 1.2095 | 0.2 | 8.8 | 17 | 11.67422 | 8.038776
[17 empty] | 2 | 1.2095 | 0.1333333 | 8.9 | 17 | 11.67422 | 8.038776
[17 empty] | 1 | 1.2715 | 0.06666667 | 8.9 | 15 | 10.30078 | 6.665338
[17 empty] | 0 | 1.2715 | 0 | 9 | 15 | 10.30078 | 6.665338
[17 empty] | 0 | 1.2715 | 0 | 9 | 13 | 8.927345 | 5.291901
[17 empty] | -1 | 1.2715 | -0.06666667 | 9.1 | 13 | 8.927345 | 5.291901
[17 empty] | -2 | 1.2715 | -0.1333333 | 9.1 | 14 | 9.614064 | 5.97862
[17 empty] | -3 | 1.2715 | -0.2 | 9.2 | 14 | 9.614064 | 5.97862
[17 empty] | -4 | 1.2715 | -0.2666667 | 9.2 | 15 | 10.30078 | 6.665338
[17 empty] | -5 | 1.2715 | -0.3333333 | 9.3 | 15 | 10.30078 | 6.665338
[17 empty] | -6 | 1.2715 | -0.4 | 9.3 | 14 | 9.614064 | 5.97862
[17 empty] | -7 | 1.2715 | -0.4666667 | 9.4 | 14 | 9.614064 | 5.97862
[17 empty] | -8 | 1.3335 | -0.5333333 | 9.4 | 15 | 10.30078 | 6.665338
[17 empty] | 0 | 1.3335 | 0 | 9.5 | 15 | 10.30078 | 6.665338
[17 empty] | 0 | 1.3335 | 0 | 9.5 | 14 | 9.614064 | 5.97862
[17 empty] | 0 | 1.3335 | 0 | 9.6 | 14 | 9.614064 | 5.97862
[17 empty] | 0 | 1.3335 | 0 | 9.6 | 15 | 10.30078 | 6.665338
[17 empty] | 0 | 1.3335 | 0 | 9.7 | 15 | 10.30078 | 6.665338
[17 empty] | 0 | 1.3335 | 0 | 9.7 | 15 | 9.800078 | 6.205967
[17 empty] | 0 | 1.3335 | 0 | 9.8 | 15 | 9.800078 | 6.205967
[17 empty] | 0 | 1.3335 | 0 | 9.8 | 13 | 8.493401 | 4.89929
[17 empty] | 0 | 1.3335 | 0 | 9.9 | 13 | 8.493401 | 4.89929
[17 empty] | 0 | 1.3955 | 0 | 9.9 | 16 | 10.45342 | 6.859306
[17 empty] | 0 | 1.3955 | 0 | 10 | 16 | 10.45342 | 6.859306
[17 empty] | 0 | 1.3955 | 0 | 10 | 12 | 7.840063 | 4.245952
[17 empty] | 0 | 1.3955 | 0 | 10.1 | 12 | 7.840063 | 4.245952
[17 empty] | 0 | 1.3955 | 0 | 10.1 | 16 | 10.45342 | 6.859306
[17 empty] | 0 | 1.3955 | 0 | 10.2 | 16 | 10.45342 | 6.859306
[17 empty] | 0 | 1.3955 | 0 | 10.2 | 16 | 10.45342 | 6.859306
[17 empty] | 0 | 1.3955 | 0 | 10.3 | 16 | 10.45342 | 6.859306
[17 empty] | 0 | 1.3955 | 0 | 10.3 | 16 | 10.45342 | 6.859306
[17 empty] | 0 | 1.3955 | 0 | 10.4 | 16 | 10.45342 | 6.859306
[17 empty] | 0 | 1.4575 | 0 | 10.4 | 13 | 8.493401 | 4.89929
[17 empty] | 0 |  |  | 10.5 | 13 | 8.493401 | 4.89929
[20 empty] | 10.5 | 14 | 9.14674 | 5.552629
[20 empty] | 10.6 | 14 | 9.14674 | 5.552629
[20 empty] | 10.6 | 15 | 9.800078 | 6.205967
[20 empty] | 10.7 | 15 | 9.800078 | 6.205967
[20 empty] | 10.7 | 13 | 8.099688 | 4.546911
[20 empty] | 10.8 | 13 | 8.099688 | 4.546911
[20 empty] | 10.8 | 14 | 8.722741 | 5.169964
[20 empty] | 10.9 | 14 | 8.722741 | 5.169964
[20 empty] | 10.9 | 18 | 11.21495 | 7.662175
[20 empty] | 11 | 18 | 11.21495 | 7.662175
[20 empty] | 11 | 12 | 7.476636 | 3.923858
[20 empty] | 11.1 | 12 | 7.476636 | 3.923858
[20 empty] | 11.1 | 13 | 8.099688 | 4.546911
[20 empty] | 11.2 | 13 | 8.099688 | 4.546911
[20 empty] | 11.2 | 14 | 8.722741 | 5.169964
[20 empty] | 11.3 | 14 | 8.722741 | 5.169964
[20 empty] | 11.3 | 26 | 16.19938 | 12.6466
[20 empty] | 11.4 | 26 | 16.19938 | 12.6466
[20 empty] | 11.4 | 11 | 6.853583 | 3.300805
[20 empty] | 11.5 | 11 | 6.853583 | 3.300805
[20 empty] | 11.5 | 13 | 8.099688 | 4.546911
[20 empty] | 11.6 | 13 | 8.099688 | 4.546911
[20 empty] | 11.6 | 13 | 8.099688 | 4.546911
[20 empty] | 11.7 | 13 | 8.099688 | 4.546911
[20 empty] | 11.7 | 13 | 7.74086 | 4.229415
[20 empty] | 11.8 | 13 | 7.74086 | 4.229415
[20 empty] | 11.8 | 13 | 7.74086 | 4.229415
[20 empty] | 11.9 | 13 | 7.74086 | 4.229415
[20 empty] | 11.9 | 13 | 7.74086 | 4.229415
[20 empty] | 12 | 13 | 7.74086 | 4.229415
[20 empty] | 12 | 0 | #DIV/0! | #DIV/0!
[20 empty] | 12.1 | 0 | #DIV/0! | #DIV/0!
[20 empty] | 12.1 | 0 | #DIV/0! | #DIV/0!
[20 empty] | 12.2 | 0 | #DIV/0! | #DIV/0!
[20 empty] | 12.2 | 0 | #DIV/0! | #DIV/0!
[20 empty] | 12.3 | 0 | #DIV/0! | #DIV/0!
[20 empty] | 12.3 | 0 | #DIV/0! | #DIV/0!
[20 empty] | 12.4 | 0 | #DIV/0! | #DIV/0!
[20 empty] | 12.4 | 0 | #DIV/0! | #DIV/0!
[20 empty] | 12.5 | 0 | #DIV/0! | #DIV/0!
[20 empty] | 12.5 | 0 | #DIV/0! | #DIV/0!
[20 empty] | 12.6 | 0 | #DIV/0! | #DIV/0!
[20 empty] | 12.6 | 0 | #DIV/0! | #DIV/0!
[20 empty] | 12.7 | 0 | #DIV/0! | #DIV/0!
[20 empty] | 12.7 | 0 | #DIV/0! | #DIV/0!
[20 empty] | 12.8 | 0 | #DIV/0! | #DIV/0!
[20 empty] | 12.8 | 0 | #DIV/0! | #DIV/0!
[20 empty] | 12.9 | 0 | #DIV/0! | #DIV/0!
[20 empty] | 12.9 | 0 | #DIV/0! | #DIV/0!
[20 empty] | 13 | 0 | #DIV/0! | #DIV/0!
[20 empty] | 13 | 0 | #DIV/0! | #DIV/0!
[20 empty] | 13.1 | 0 | #DIV/0! | #DIV/0!
[20 empty] | 13.1 | 0 | #DIV/0! | #DIV/0!
[20 empty] | 13.2 | 0 | #DIV/0! | #DIV/0!
[20 empty] | 13.2 | 0 | #DIV/0! | #DIV/0!
[20 empty] | 13.3 | 0 | #DIV/0! | #DIV/0!
[20 empty] | 13.3 | 0 | #DIV/0! | #DIV/0!
[20 empty] | 13.4 | 0 | #DIV/0! | #DIV/0!
[20 empty] | 13.4 | 0 | #DIV/0! | #DIV/0!
[20 empty] | 13.5 | 0 | #DIV/0! | #DIV/0!
[20 empty] | 13.5 | 0 | #DIV/0! | #DIV/0!
[20 empty] | 13.6 | 0 | #DIV/0! | #DIV/0!
[20 empty] | 13.6 | 0 | #DIV/0! | #DIV/0!
[20 empty] | 13.7 | 0 | #DIV/0! | #DIV/0!
[20 empty] | 13.7 | 0 | #DIV/0! | #DIV/0!
[20 empty] | 13.8 | 0 | #DIV/0! | #DIV/0!
[20 empty] | 13.8 | 0 | #DIV/0! | #DIV/0!
[20 empty] | 13.9 | 0 | #DIV/0! | #DIV/0!
[20 empty] | 13.9 | 0 | #DIV/0! | #DIV/0!
[20 empty] | 14 | 0 | #DIV/0! | #DIV/0!
[20 empty] | 14 | 0 | #DIV/0! | #DIV/0!
[20 empty] | 14.1 | 0 | #DIV/0! | #DIV/0!
[20 empty] | 14.1 | 0 | #DIV/0! | #DIV/0!
[20 empty] | 14.2 | 0 | #DIV/0! | #DIV/0!
[20 empty] | 14.2 | 0 | #DIV/0! | #DIV/0!
[20 empty] | 14.3 | 0 | #DIV/0! | #DIV/0!
[20 empty] | 14.3 | 0 | #DIV/0! | #DIV/0!
[20 empty] | 14.4 | 0 | #DIV/0! | #DIV/0!
[20 empty] | 14.4 | 0 | #DIV/0! | #DIV/0!
[20 empty] | 14.5 | 0 | #DIV/0! | #DIV/0!
[20 empty] | 14.5 | 0 | #DIV/0! | #DIV/0!
[20 empty] | 14.6 | 0 | #DIV/0! | #DIV/0!
[20 empty] | 14.6 | 0 | #DIV/0! | #DIV/0!
[20 empty] | 14.7 | 0 | #DIV/0! | #DIV/0!
[20 empty] | 14.7 | 0 | #DIV/0! | #DIV/0!
[20 empty] | 14.8 | 0 | #DIV/0! | #DIV/0!
[20 empty] | 14.8 | 0 | #DIV/0! | #DIV/0!
[20 empty] | 14.9 | 0 | #DIV/0! | #DIV/0!
[20 empty] | 14.9 | 0 | #DIV/0! | #DIV/0!
[20 empty] | 15 | 0 | #DIV/0! | #DIV/0!
[20 empty] | 15 | 0 | #DIV/0! | #DIV/0!
[20 empty] | 15.1 | 0 | #DIV/0! | #DIV/0!
[20 empty] | 15.1 | 0 | #DIV/0! | #DIV/0!
[20 empty] | 15.2 | 0 | #DIV/0! | #DIV/0!
[20 empty] | 15.2 | 0 | #DIV/0! | #DIV/0!
[20 empty] | 15.3 | 0 | #DIV/0! | #DIV/0!
[20 empty] | 15.3 | 0 | #DIV/0! | #DIV/0!
[20 empty] | 15.4 | 0 | #DIV/0! | #DIV/0!
[20 empty] | 15.4 | 0 | #DIV/0! | #DIV/0!
[20 empty] | 15.5 | 0 | #DIV/0! | #DIV/0!
[20 empty] | 15.5 | 0 | #DIV/0! | #DIV/0!
[20 empty] | 15.6 | 0 | #DIV/0! | #DIV/0!
[20 empty] | 15.6 | 0 | #DIV/0! | #DIV/0!
[20 empty] | 15.7 | 0 | #DIV/0! | #DIV/0!
[20 empty] | 15.7 | 0 | #DIV/0! | #DIV/0!
[20 empty] | 15.8 | 0 | #DIV/0! | #DIV/0!
[20 empty] | 15.8 | 0 | #DIV/0! | #DIV/0!
[20 empty] | 15.9 | 0 | #DIV/0! | #DIV/0!
[20 empty] | 15.9 | 0 | #DIV/0! | #DIV/0!
[20 empty] | 16 | 0 | #DIV/0! | #DIV/0!
[20 empty] | 16 | 0 | 0 | 0
[20 empty] | 16.1 | 0 | 0 | 0
[20 empty] | 16.1 | 0 | 0 | 0
[20 empty] | 16.2 | 0 | 0 | 0
[20 empty] | 16.2 | 0 | 0 | 0
[20 empty] | 16.3 | 0 | 0 | 0
[20 empty] | 16.3 | 0 | 0 | 0
[20 empty] | 16.4 | 0 | 0 | 0
[20 empty] | 16.4 | 0 | 0 | 0
[20 empty] | 16.5 | 0 | 0 | 0
[20 empty] | 16.5 | 0 | 0 | 0
[20 empty] | 16.6 | 0 | 0 | 0
[20 empty] | 16.6 | 0 | 0 | 0
[20 empty] | 16.7 | 0 | 0 | 0
[20 empty] | 16.7 | 0 | 0 | 0
[20 empty] | 16.8 | 0 | 0 | 0
[20 empty] | 16.8 | 0 | 0 | 0
[20 empty] | 16.9 | 0 | 0 | 0
[20 empty] | 16.9 | 0 | 0 | 0
[20 empty] | 17 | 0 | 0 | 0
[20 empty] | 17 | 0 | 0 | 0
[20 empty] | 17.1 | 0 | 0 | 0
[20 empty] | 17.1 | 0 | 0 | 0
[20 empty] | 17.2 | 0 | 0 | 0
[20 empty] | 17.2 | 0 | 0 | 0
[20 empty] | 17.3 | 0 | 0 | 0
[20 empty] | 17.3 | 0 | 0 | 0
[20 empty] | 17.4 | 0 | 0 | 0
[20 empty] | 17.4 | 0 | 0 | 0
[20 empty] | 17.5 | 0 | 0 | 0
[20 empty] | 17.5 | 0 | 0 | 0
[20 empty] | 17.6 | 0 | 0 | 0
[20 empty] | 17.6 | 0 | 0 | 0
[20 empty] | 17.7 | 0 | 0 | 0
[20 empty] | 17.7 | 0 | 0 | 0
[20 empty] | 17.8 | 0 | 0 | 0
[20 empty] | 17.8 | 0 | 0 | 0
[20 empty] | 17.9 | 0 | 0 | 0
[20 empty] | 17.9 | 0 | 0 | 0
[20 empty] | 18 | 0 | 0 | 0
[20 empty] | 18 | 0 | 0 | 0
[20 empty] | 18.1 | 0 | 0 | 0
[20 empty] | 18.1 | 0 | 0 | 0
[20 empty] | 18.2 | 0 | 0 | 0
[20 empty] | 18.2 | 0 | 0 | 0
[20 empty] | 18.3 | 0 | 0 | 0
[20 empty] | 18.3 | 0 | 0 | 0
[20 empty] | 18.4 | 0 | 0 | 0
[20 empty] | 18.4 | 0 | 0 | 0
[20 empty] | 18.5 | 0 | 0 | 0
[20 empty] | 18.5 | 0 | 0 | 0
[20 empty] | 18.6 | 0 | 0 | 0
[20 empty] | 18.6 | 0 | 0 | 0
[20 empty] | 18.7 | 0 | 0 | 0
[20 empty] | 18.7 | 0 | 0 | 0
[20 empty] | 18.8 | 0 | 0 | 0
[20 empty] | 18.8 | 0 | 0 | 0
[20 empty] | 18.9 | 0 | 0 | 0
[20 empty] | 18.9 | 0 | 0 | 0
[20 empty] | 19 | 0 | 0 | 0
[20 empty] | 19 | 0 | 0 | 0
[20 empty] | 19.1 | 0 | 0 | 0
[20 empty] | 19.1 | 0 | 0 | 0
[20 empty] | 19.2 | 0 | 0 | 0
[20 empty] | 19.2 | 0 | 0 | 0
[20 empty] | 19.3 | 0 | 0 | 0
[20 empty] | 19.3 | 0 | 0 | 0
[20 empty] | 19.4 | 0 | 0 | 0
[20 empty] | 19.4 | 0 | 0 | 0
[20 empty] | 19.5 | 0 | 0 | 0
[20 empty] | 19.5 | 0 | 0 | 0
[20 empty] | 19.6 | 0 | 0 | 0
[20 empty] | 19.6 | 0 | 0 | 0
[20 empty] | 19.7 | 0 | 0 | 0
[20 empty] | 19.7 | 0 | 0 | 0
[20 empty] | 19.8 | 0 | 0 | 0
[20 empty] | 19.8 | 0 | 0 | 0
[20 empty] | 19.9 | 0 | 0 | 0
[20 empty] | 19.9 | 0 | 0 | 0
[20 empty] | 20 | 0 | 0 | 0
[20 empty] | 20 | 0 | 0 | 0
[20 empty] | 20.1 | 0 | 0 | 0
[20 empty] | 20.1 | 0 | 0 | 0
[20 empty] | 20.2 | 0 | 0 | 0
[20 empty] | 20.2 | 0 | 0 | 0
[20 empty] | 20.3 | 0 | 0 | 0
[20 empty] | 20.3 | 0 | 0 | 0
[20 empty] | 20.4 | 0 | 0 | 0
[20 empty] | 20.4 | 0 | 0 | 0
[20 empty] | 20.5 | 0 | 0 | 0
[20 empty] | 20.5 | 0 | 0 | 0
[20 empty] | 20.6 | 0 | 0 | 0
[20 empty] | 20.6 | 0 | 0 | 0
[20 empty] | 20.7 | 0 | 0 | 0
[20 empty] | 20.7 | 0 | 0 | 0
[20 empty] | 20.8 | 0 | 0 | 0
[20 empty] | 20.8 | 0 | 0 | 0
[20 empty] | 20.9 | 0 | 0 | 0
[20 empty] | 20.9 | 0 | 0 | 0
[20 empty] | 21 | 0 | 0 | 0
[20 empty] | 21 | 0 | 0 | 0