## DP
[7 empty] | Společnost je certifikována podle |  |  |  |  | výška pádu h= | 0.5 | m |  | - vyplnit - | tíha tyče: | 0.062
[7 empty] | ČSN EN ISO 9001:2009 |  |  |  |  | tíha berana Q= | 0.5 | kN |  |  | ostatní: | 0.0935 |  | pro graf - nezasahovat
[12 empty] | plocha hrotu A= | 0.0015 | m2
tíha soutyčí
Dynamická penetrační zkouška DP 7 | [11 empty] | N10 [-] | qdyn [MPa] | qdyn [MPa] (2) | hloubka [m] | N10 (50kg) | MV [Nm] | q [kN] | tření tyčí [kN] |  | N10 [-] | qdyn [MPa] | qdyn [MPa] (2)
hmotnost beranidla 50 kg, výška pádu 0,5 m, průřez hrotu 15 cm2
|  |  | Tabulka – výsledky měření | [8 empty] | 4 | [7 empty] | hloubka
|  |  | hloubka [m] | N10 [–] | Mv [Nm] | qdyn [MPa] | hloubka [m] | N10 [–] | Mv [Nm] | qdyn [MPa] | Edef [MPa] |  |  |  | 0 |  | 0 | 0.1555 |  | 0 | 6 | 7.627765 | 8.064765
|  |  | 0.1 | 6 |  | 8.064765 | 10.1 | 17 |  | 7.512644 | 32.25906 | 6 | 7.627765 | 8.064765 | 0.1 | 6 | 0 | 0.1555 | 0 | 0.1 | 6 | 7.627765 | 8.064765
|  |  | 0.2 | 11 |  | 14.42124 | 10.2 | 18 |  | 8.165983 | 57.68494 | 11 | 13.98424 | 14.42124 | 0.2 | 11 | 0 | 0.1555 | 0 | 0.1 | 11 | 13.98424 | 14.42124
|  |  | 0.3 | 21 |  | 27.13418 | 10.3 | 32 |  | 17.31272 | 108.5367 | 21 | 26.69718 | 27.13418 | 0.3 | 21 | 0 | 0.1555 | 0 | 0.2 | 11 | 13.98424 | 14.42124
|  |  | 0.4 | 30 |  | 38.57583 | 10.4 | 34 |  | 18.6194 | 154.3033 | 30 | 38.13883 | 38.57583 | 0.4 | 30 | 0 | 0.1555 | 0 | 0.2 | 21 | 26.69718 | 27.13418
|  |  | 0.5 | 30 |  | 38.57583 | 10.5 | 40 |  | 22.53943 | 154.3033 | 30 | 38.13883 | 38.57583 | 0.5 | 30 | 0 | 0.1555 | 0 | 0.3 | 21 | 26.69718 | 27.13418
|  |  | 0.6 | 17 |  | 22.049 | 10.6 | 75 |  | 45.40628 | 88.196 | 17 | 21.612 | 22.049 | 0.6 | 17 | 0 | 0.1555 | 0 | 0.3 | 30 | 38.13883 | 38.57583
|  |  | 0.7 | 15 |  | 19.50641 | 10.7 | 95 | 100 | 58.47305 | 78.02565 | 15 | 19.06941 | 19.50641 | 0.7 | 15 | 0 | 0.1555 | 0 | 0.4 | 30 | 38.13883 | 38.57583
|  |  | 0.8 | 8 |  | 10.60735 |  |  |  |  | 42.42941 | 8 | 10.17035 | 10.60735 | 0.8 | 8 | 0 | 0.1555 | 0 | 0.4 | 30 | 38.13883 | 38.57583
|  |  | 0.9 | 3 | 0 | 4.250883 |  |  |  |  | 17.00353 | 3 | 3.813883 | 4.250883 | 0.9 | 3 | 0 | 0.1555 | 0 | 0.5 | 30 | 38.13883 | 38.57583
|  |  | 1 | 3 |  | 3.940432 |  |  |  |  | 15.76173 | 3 | 3.484321 | 3.940432 | 1 | 3 | 0.5 | 0.2175 | 0.03333333 | 0.5 | 17 | 21.612 | 22.049
|  |  | 1.1 | 8 |  | 9.72541 |  |  |  |  | 38.90164 | 8 | 9.291521 | 9.72541 | 1.1 | 8 | 1 | 0.2175 | 0.06666667 | 0.6 | 17 | 21.612 | 22.049
|  |  | 1.2 | 3 |  | 3.895987 |  |  |  |  | 15.58395 | 3 | 3.484321 | 3.895987 | 1.2 | 3 | 1.5 | 0.2175 | 0.1 | 0.6 | 15 | 19.06941 | 19.50641
|  |  | 1.3 | 2 |  | 2.712325 |  |  |  |  | 10.8493 | 2 | 2.32288 | 2.712325 | 1.3 | 2 | 2 | 0.2175 | 0.1333333 | 0.7 | 15 | 19.06941 | 19.50641
|  |  | 1.4 | 1 |  | 1.528662 |  |  |  |  | 6.11465 | 1 | 1.16144 | 1.528662 | 1.4 | 1 | 2.5 | 0.2175 | 0.1666667 | 0.7 | 8 | 10.17035 | 10.60735
|  |  | 1.5 | 1 |  | 1.50644 |  |  |  |  | 6.025761 | 1 | 1.16144 | 1.50644 | 1.5 | 1 | 3 | 0.2175 | 0.2 | 0.8 | 8 | 10.17035 | 10.60735
|  |  | 1.6 | 1 |  | 1.484218 |  |  |  |  | 5.936872 | 1 | 1.16144 | 1.484218 | 1.6 | 1 | 3.5 | 0.2175 | 0.2333333 | 0.8 | 3 | 3.813883 | 4.250883
|  |  | 1.7 | 1 |  | 1.461996 |  |  |  |  | 5.847983 | 1 | 1.16144 | 1.461996 | 1.7 | 1 | 4 | 0.2175 | 0.2666667 | 0.9 | 3 | 3.813883 | 4.250883
|  |  | 1.8 | 1.5 |  | 2.020494 |  |  |  |  | 8.081974 | 1.5 | 1.74216 | 2.020494 | 1.8 | 1.5 | 4.5 | 0.2175 | 0.3 | 0.9 | 3 | 3.484321 | 3.940432
|  |  | 1.9 | 1.5 | 5 | 1.998271 |  |  |  |  | 7.993086 | 1.5 | 1.74216 | 1.998271 | 1.9 | 1.5 | 5 | 0.2175 | 0.3333333 | 1 | 3 | 3.484321 | 3.940432
|  |  | 2 | 1.5 |  | 1.878814 |  |  |  |  | 7.515257 | 1.5 | 1.603592 | 1.878814 | 2 | 1.5 | 5.5 | 0.2795 | 0.3666667 | 1 | 8 | 9.291521 | 9.72541
|  |  | 2.1 | 1.5 |  | 1.856592 |  |  |  |  | 7.426368 | 1.5 | 1.603592 | 1.856592 | 2.1 | 1.5 | 6 | 0.2795 | 0.4 | 1.1 | 8 | 9.291521 | 9.72541
|  |  | 2.2 | 1 |  | 1.299839 |  |  |  |  | 5.199357 | 1 | 1.069061 | 1.299839 | 2.2 | 1 | 6.5 | 0.2795 | 0.4333333 | 1.1 | 3 | 3.484321 | 3.895987
|  |  | 2.3 | 1 |  | 1.277617 |  |  |  |  | 5.110468 | 1 | 1.069061 | 1.277617 | 2.3 | 1 | 7 | 0.2795 | 0.4666667 | 1.2 | 3 | 3.484321 | 3.895987
|  |  | 2.4 | 1 |  | 1.255395 |  |  |  |  | 5.021579 | 1 | 1.069061 | 1.255395 | 2.4 | 1 | 7.5 | 0.2795 | 0.5 | 1.2 | 2 | 2.32288 | 2.712325
|  |  | 2.5 | 1 |  | 1.233172 |  |  |  |  | 4.93269 | 1 | 1.069061 | 1.233172 | 2.5 | 1 | 8 | 0.2795 | 0.5333333 | 1.3 | 2 | 2.32288 | 2.712325
|  |  | 2.6 | 1 |  | 1.21095 |  |  |  |  | 4.843801 | 1 | 1.069061 | 1.21095 | 2.6 | 1 | 8.5 | 0.2795 | 0.5666667 | 1.3 | 1 | 1.16144 | 1.528662
|  |  | 2.7 | 1 |  | 1.188728 |  |  |  |  | 4.754912 | 1 | 1.069061 | 1.188728 | 2.7 | 1 | 9 | 0.2795 | 0.6 | 1.4 | 1 | 1.16144 | 1.528662
|  |  | 2.8 | 1 |  | 1.166506 |  |  |  |  | 4.666023 | 1 | 1.069061 | 1.166506 | 2.8 | 1 | 9.5 | 0.2795 | 0.6333333 | 1.4 | 1 | 1.16144 | 1.50644
|  |  | 2.9 | 1 | 10 | 1.144284 |  |  |  |  | 4.577134 | 1 | 1.069061 | 1.144284 | 2.9 | 1 | 10 | 0.2795 | 0.6666667 | 1.5 | 1 | 1.16144 | 1.50644
|  |  | 3 | 1 |  | 1.062406 |  |  |  |  | 4.249625 | 1 | 0.9902951 | 1.062406 | 3 | 1 | 11 | 0.3415 | 0.7333333 | 1.5 | 1 | 1.16144 | 1.484218
|  |  | 3.1 | 1 |  | 1.017962 |  |  |  |  | 4.071847 | 1 | 0.9902951 | 1.017962 | 3.1 | 1 | 12 | 0.3415 | 0.8 | 1.6 | 1 | 1.16144 | 1.484218
|  |  | 3.2 | 2 |  | 1.963812 |  |  |  |  | 7.85525 | 2 | 1.98059 | 1.963812 | 3.2 | 2 | 13 | 0.3415 | 0.8666667 | 1.6 | 1 | 1.16144 | 1.461996
|  |  | 3.3 | 2 |  | 1.919368 |  |  |  |  | 7.677472 | 2 | 1.98059 | 1.919368 | 3.3 | 2 | 14 | 0.3415 | 0.9333333 | 1.7 | 1 | 1.16144 | 1.461996
|  |  | 3.4 | 1 |  | 0.8846284 |  |  |  |  | 3.538514 | 1 | 0.9902951 | 0.8846284 | 3.4 | 1 | 15 | 0.3415 | 1 | 1.7 | 1.5 | 1.74216 | 2.020494
|  |  | 3.5 | 1 |  | 0.840184 |  |  |  |  | 3.360736 | 1 | 0.9902951 | 0.840184 | 3.5 | 1 | 16 | 0.3415 | 1.066667 | 1.8 | 1.5 | 1.74216 | 2.020494
|  |  | 3.6 | 1 |  | 0.7957396 |  |  |  |  | 3.182958 | 1 | 0.9902951 | 0.7957396 | 3.6 | 1 | 17 | 0.3415 | 1.133333 | 1.8 | 1.5 | 1.74216 | 1.998271
|  |  | 3.7 | 1 |  | 0.7512951 |  |  |  |  | 3.00518 | 1 | 0.9902951 | 0.7512951 | 3.7 | 1 | 18 | 0.3415 | 1.2 | 1.9 | 1.5 | 1.74216 | 1.998271
|  |  | 3.8 | 1 |  | 0.7068507 |  |  |  |  | 2.827403 | 1 | 0.9902951 | 0.7068507 | 3.8 | 1 | 19 | 0.3415 | 1.266667 | 1.9 | 1.5 | 1.603592 | 1.878814
|  |  | 3.9 | 1 | 20 | 0.6624062 |  |  |  |  | 2.649625 | 1 | 0.9902951 | 0.6624062 | 3.9 | 1 | 20 | 0.3415 | 1.333333 | 2 | 1.5 | 1.603592 | 1.878814
|  |  | 4 | 3 |  | 2.258239 |  |  |  |  | 9.032958 | 3 | 2.767017 | 2.258239 | 4 | 3 | 25 | 0.4035 | 1.666667 | 2 | 1.5 | 1.603592 | 1.856592
|  |  | 4.1 | 3 |  | 2.036017 |  |  |  |  | 8.144069 | 3 | 2.767017 | 2.036017 | 4.1 | 3 | 30 | 0.4035 | 2 | 2.1 | 1.5 | 1.603592 | 1.856592
|  |  | 4.2 | 3 |  | 1.813795 |  |  |  |  | 7.25518 | 3 | 2.767017 | 1.813795 | 4.2 | 3 | 35 | 0.4035 | 2.333333 | 2.1 | 1 | 1.069061 | 1.299839
|  |  | 4.3 | 4 |  | 2.513912 |  |  |  |  | 10.05565 | 4 | 3.689356 | 2.513912 | 4.3 | 4 | 40 | 0.4035 | 2.666667 | 2.2 | 1 | 1.069061 | 1.299839
|  |  | 4.4 | 3 |  | 1.36935 |  |  |  |  | 5.477402 | 3 | 2.767017 | 1.36935 | 4.4 | 3 | 45 | 0.4035 | 3 | 2.2 | 1 | 1.069061 | 1.277617
|  |  | 4.5 | 4 |  | 2.069467 |  |  |  |  | 8.277869 | 4 | 3.689356 | 2.069467 | 4.5 | 4 | 50 | 0.4035 | 3.333333 | 2.3 | 1 | 1.069061 | 1.277617
|  |  | 4.6 | 4 |  | 1.847245 |  |  |  |  | 7.38898 | 4 | 3.689356 | 1.847245 | 4.6 | 4 | 55 | 0.4035 | 3.666667 | 2.3 | 1 | 1.069061 | 1.255395
|  |  | 4.7 | 4 |  | 1.625023 |  |  |  |  | 6.500091 | 4 | 3.689356 | 1.625023 | 4.7 | 4 | 60 | 0.4035 | 4 | 2.4 | 1 | 1.069061 | 1.255395
|  |  | 4.8 | 5 |  | 2.32514 |  |  |  |  | 9.300559 | 5 | 4.611695 | 2.32514 | 4.8 | 5 | 65 | 0.4035 | 4.333333 | 2.4 | 1 | 1.069061 | 1.233172
|  |  | 4.9 | 6 | 70 | 3.025257 |  |  |  |  | 12.10103 | 6 | 5.534034 | 3.025257 | 4.9 | 6 | 70 | 0.4035 | 4.666667 | 2.5 | 1 | 1.069061 | 1.233172
|  |  | 5 | 5 |  | 1.75922 |  |  |  |  | 7.03688 | 5 | 4.315553 | 1.75922 | 5 | 5 | 72 | 0.4655 | 4.8 | 2.5 | 1 | 1.069061 | 1.21095
|  |  | 5.1 | 5 |  | 1.670331 |  |  |  |  | 6.681324 | 5 | 4.315553 | 1.670331 | 5.1 | 5 | 74 | 0.4655 | 4.933333 | 2.6 | 1 | 1.069061 | 1.21095
|  |  | 5.2 | 6 |  | 2.444553 |  |  |  |  | 9.778211 | 6 | 5.178664 | 2.444553 | 5.2 | 6 | 76 | 0.4655 | 5.066667 | 2.6 | 1 | 1.069061 | 1.188728
|  |  | 5.3 | 6 |  | 2.355664 |  |  |  |  | 9.422656 | 6 | 5.178664 | 2.355664 | 5.3 | 6 | 78 | 0.4655 | 5.2 | 2.7 | 1 | 1.069061 | 1.188728
|  |  | 5.4 | 8 |  | 3.992996 |  |  |  |  | 15.97199 | 8 | 6.904885 | 3.992996 | 5.4 | 8 | 80 | 0.4655 | 5.333333 | 2.7 | 1 | 1.069061 | 1.166506
|  |  | 5.5 | 7 |  | 3.040997 |  |  |  |  | 12.16399 | 7 | 6.041775 | 3.040997 | 5.5 | 7 | 82 | 0.4655 | 5.466667 | 2.8 | 1 | 1.069061 | 1.166506
|  |  | 5.6 | 7 |  | 2.952108 |  |  |  |  | 11.80843 | 7 | 6.041775 | 2.952108 | 5.6 | 7 | 84 | 0.4655 | 5.6 | 2.8 | 1 | 1.069061 | 1.144284
|  |  | 5.7 | 7 |  | 2.863219 |  |  |  |  | 11.45288 | 7 | 6.041775 | 2.863219 | 5.7 | 7 | 86 | 0.4655 | 5.733333 | 2.9 | 1 | 1.069061 | 1.144284
|  |  | 5.8 | 8 |  | 3.637441 |  |  |  |  | 14.54976 | 8 | 6.904885 | 3.637441 | 5.8 | 8 | 88 | 0.4655 | 5.866667 | 2.9 | 1 | 0.9902951 | 1.062406
|  |  | 5.9 | 9 | 90 | 3.98427 |  |  |  |  | 15.93708 | 9 | 7.29927 | 3.98427 | 5.9 | 9 | 90 | 0.5275 | 6 | 3 | 1 | 0.9902951 | 1.062406
|  |  | 6 | 8 |  | 3.128796 |  |  |  |  | 12.51518 | 8 | 6.48824 | 3.128796 | 6 | 8 | 91 | 0.5275 | 6.066667 | 3 | 1 | 0.9902951 | 1.017962
|  |  | 6.1 | 7 |  | 2.273321 |  |  |  |  | 9.093285 | 7 | 5.67721 | 2.273321 | 6.1 | 7 | 92 | 0.5275 | 6.133333 | 3.1 | 1 | 0.9902951 | 1.017962
|  |  | 6.2 | 7 |  | 2.228877 |  |  |  |  | 8.915507 | 7 | 5.67721 | 2.228877 | 6.2 | 7 | 93 | 0.5275 | 6.2 | 3.1 | 2 | 1.98059 | 1.963812
|  |  | 6.3 | 9 |  | 3.806492 |  |  |  |  | 15.22597 | 9 | 7.29927 | 3.806492 | 6.3 | 9 | 94 | 0.5275 | 6.266667 | 3.2 | 2 | 1.98059 | 1.963812
|  |  | 6.4 | 8 |  | 2.951018 |  |  |  |  | 11.80407 | 8 | 6.48824 | 2.951018 | 6.4 | 8 | 95 | 0.5275 | 6.333333 | 3.2 | 2 | 1.98059 | 1.919368
|  |  | 6.5 | 8 |  | 2.906573 |  |  |  |  | 11.62629 | 8 | 6.48824 | 2.906573 | 6.5 | 8 | 96 | 0.5275 | 6.4 | 3.3 | 2 | 1.98059 | 1.919368
|  |  | 6.6 | 9 |  | 3.673159 |  |  |  |  | 14.69264 | 9 | 7.29927 | 3.673159 | 6.6 | 9 | 97 | 0.5275 | 6.466667 | 3.3 | 1 | 0.9902951 | 0.8846284
|  |  | 6.7 | 10 |  | 4.439745 |  |  |  |  | 17.75898 | 10 | 8.1103 | 4.439745 | 6.7 | 10 | 98 | 0.5275 | 6.533333 | 3.4 | 1 | 0.9902951 | 0.8846284
|  |  | 6.8 | 9 |  | 3.210225 |  |  |  |  | 12.8409 | 9 | 6.883892 | 3.210225 | 6.8 | 9 | 99 | 0.5895 | 6.6 | 3.4 | 1 | 0.9902951 | 0.840184
|  |  | 6.9 | 10 | 100 | 3.930657 |  |  |  |  | 15.72263 | 10 | 7.648769 | 3.930657 | 6.9 | 10 | 100 | 0.5895 | 6.666667 | 3.5 | 1 | 0.9902951 | 0.840184
|  |  | 7 | 9 |  | 3.165781 |  |  |  |  | 12.66312 | 9 | 6.883892 | 3.165781 | 7 | 9 | 100 | 0.5895 | 6.666667 | 3.5 | 1 | 0.9902951 | 0.7957396
|  |  | 7.1 | 10 |  | 3.930657 |  |  |  |  | 15.72263 | 10 | 7.648769 | 3.930657 | 7.1 | 10 | 100 | 0.5895 | 6.666667 | 3.6 | 1 | 0.9902951 | 0.7957396
|  |  | 7.2 | 12 |  | 5.460411 |  |  |  |  | 21.84164 | 12 | 9.178522 | 5.460411 | 7.2 | 12 | 100 | 0.5895 | 6.666667 | 3.6 | 1 | 0.9902951 | 0.7512951
|  |  | 7.3 | 11 |  | 4.695534 |  |  |  |  | 18.78214 | 11 | 8.413645 | 4.695534 | 7.3 | 11 | 100 | 0.5895 | 6.666667 | 3.7 | 1 | 0.9902951 | 0.7512951
|  |  | 7.4 | 12 |  | 5.460411 |  |  |  |  | 21.84164 | 12 | 9.178522 | 5.460411 | 7.4 | 12 | 100 | 0.5895 | 6.666667 | 3.7 | 1 | 0.9902951 | 0.7068507
|  |  | 7.5 | 11 |  | 4.695534 |  |  |  |  | 18.78214 | 11 | 8.413645 | 4.695534 | 7.5 | 11 | 100 | 0.5895 | 6.666667 | 3.8 | 1 | 0.9902951 | 0.7068507
|  |  | 7.6 | 10 |  | 3.930657 |  |  |  |  | 15.72263 | 10 | 7.648769 | 3.930657 | 7.6 | 10 | 100 | 0.5895 | 6.666667 | 3.8 | 1 | 0.9902951 | 0.6624062
|  |  | 7.7 | 11 |  | 4.695534 |  |  |  |  | 18.78214 | 11 | 8.413645 | 4.695534 | 7.7 | 11 | 100 | 0.5895 | 6.666667 | 3.9 | 1 | 0.9902951 | 0.6624062
|  |  | 7.8 | 11 |  | 4.283853 |  |  |  |  | 17.13541 | 11 | 7.960631 | 4.283853 | 7.8 | 11 | 100 | 0.6515 | 6.666667 | 3.9 | 3 | 2.767017 | 2.258239
|  |  | 7.9 | 12 | 100 | 5.007547 |  |  |  |  | 20.03019 | 12 | 8.684325 | 5.007547 | 7.9 | 12 | 100 | 0.6515 | 6.666667 | 4 | 3 | 2.767017 | 2.258239
|  |  | 8 | 12 |  | 5.007547 |  |  |  |  | 20.03019 | 12 | 8.684325 | 5.007547 | 8 | 12 | 100 | 0.6515 | 6.666667 | 4 | 3 | 2.767017 | 2.036017
|  |  | 8.1 | 12 |  | 5.007547 |  |  |  |  | 20.03019 | 12 | 8.684325 | 5.007547 | 8.1 | 12 | 100 | 0.6515 | 6.666667 | 4.1 | 3 | 2.767017 | 2.036017
|  |  | 8.2 | 11 |  | 4.283853 |  |  |  |  | 17.13541 | 11 | 7.960631 | 4.283853 | 8.2 | 11 | 100 | 0.6515 | 6.666667 | 4.1 | 3 | 2.767017 | 1.813795
|  |  | 8.3 | 12 |  | 5.007547 |  |  |  |  | 20.03019 | 12 | 8.684325 | 5.007547 | 8.3 | 12 | 100 | 0.6515 | 6.666667 | 4.2 | 3 | 2.767017 | 1.813795
|  |  | 8.4 | 11 |  | 4.283853 |  |  |  |  | 17.13541 | 11 | 7.960631 | 4.283853 | 8.4 | 11 | 100 | 0.6515 | 6.666667 | 4.2 | 4 | 3.689356 | 2.513912
|  |  | 8.5 | 13 |  | 5.731241 |  |  |  |  | 22.92496 | 13 | 9.408019 | 5.731241 | 8.5 | 13 | 100 | 0.6515 | 6.666667 | 4.3 | 4 | 3.689356 | 2.513912
|  |  | 8.6 | 12 |  | 5.007547 |  |  |  |  | 20.03019 | 12 | 8.684325 | 5.007547 | 8.6 | 12 | 100 | 0.6515 | 6.666667 | 4.3 | 3 | 2.767017 | 1.36935
|  |  | 8.7 | 13 |  | 5.731241 |  |  |  |  | 22.92496 | 13 | 9.408019 | 5.731241 | 8.7 | 13 | 100 | 0.6515 | 6.666667 | 4.4 | 3 | 2.767017 | 1.36935
|  |  | 8.8 | 13 |  | 5.291901 |  |  |  |  | 21.1676 | 13 | 8.927345 | 5.291901 | 8.8 | 13 | 100 | 0.7135 | 6.666667 | 4.4 | 4 | 3.689356 | 2.069467
|  |  | 8.9 | 14 | 100 | 5.97862 |  |  |  |  | 23.91448 | 14 | 9.614064 | 5.97862 | 8.9 | 14 | 100 | 0.7135 | 6.666667 | 4.5 | 4 | 3.689356 | 2.069467
|  |  | 9 | 14 |  | 5.97862 |  |  |  |  | 23.91448 | 14 | 9.614064 | 5.97862 | 9 | 14 | 100 | 0.7135 | 6.666667 | 4.5 | 4 | 3.689356 | 1.847245
|  |  | 9.1 | 14 |  | 5.97862 |  |  |  |  | 23.91448 | 14 | 9.614064 | 5.97862 | 9.1 | 14 | 100 | 0.7135 | 6.666667 | 4.6 | 4 | 3.689356 | 1.847245
|  |  | 9.2 | 15 |  | 6.665338 |  |  |  |  | 26.66135 | 15 | 10.30078 | 6.665338 | 9.2 | 15 | 100 | 0.7135 | 6.666667 | 4.6 | 4 | 3.689356 | 1.625023
|  |  | 9.3 | 16 |  | 7.352057 |  |  |  |  | 29.40823 | 16 | 10.9875 | 7.352057 | 9.3 | 16 | 100 | 0.7135 | 6.666667 | 4.7 | 4 | 3.689356 | 1.625023
|  |  | 9.4 | 16 |  | 7.352057 |  |  |  |  | 29.40823 | 16 | 10.9875 | 7.352057 | 9.4 | 16 | 100 | 0.7135 | 6.666667 | 4.7 | 5 | 4.611695 | 2.32514
|  |  | 9.5 | 16 |  | 7.352057 |  |  |  |  | 29.40823 | 16 | 10.9875 | 7.352057 | 9.5 | 16 | 100 | 0.7135 | 6.666667 | 4.8 | 5 | 4.611695 | 2.32514
|  |  | 9.6 | 16 |  | 7.352057 |  |  |  |  | 29.40823 | 16 | 10.9875 | 7.352057 | 9.6 | 16 | 100 | 0.7135 | 6.666667 | 4.8 | 6 | 5.534034 | 3.025257
|  |  | 9.7 | 14 |  | 5.97862 |  |  |  |  | 23.91448 | 14 | 9.614064 | 5.97862 | 9.7 | 14 | 100 | 0.7135 | 6.666667 | 4.9 | 6 | 5.534034 | 3.025257
|  |  | 9.8 | 15 |  | 6.205967 |  |  |  |  | 24.82387 | 15 | 9.800078 | 6.205967 | 9.8 | 15 | 100 | 0.7755 | 6.666667 | 4.9 | 5 | 4.315553 | 1.75922
|  |  | 9.9 | 21 | 100 | 10.126 |  |  |  |  | 40.50399 | 21 | 13.72011 | 10.126 | 9.9 | 21 | 100 | 0.7755 | 6.666667 | 5 | 5 | 4.315553 | 1.75922
|  |  | 10 | 21 |  | 10.126 |  |  |  |  | 40.50399 | 21 | 13.72011 | 10.126 | 10 | 21 | 100 | 0.7755 | 6.666667 | 5 | 5 | 4.315553 | 1.670331
[11 empty] | 30.05058 | 17 | 11.10676 | 7.512644 | 10.1 | 17 | 100 | 0.7755 | 6.666667 | 5.1 | 5 | 4.315553 | 1.670331
[11 empty] | 32.66393 | 18 | 11.76009 | 8.165983 | 10.2 | 18 | 100 | 0.7755 | 6.666667 | 5.1 | 6 | 5.178664 | 2.444553
SG Geotechnika a.s. | [10 empty] | 69.25089 | 32 | 20.90683 | 17.31272 | 10.3 | 32 | 100 | 0.7755 | 6.666667 | 5.2 | 6 | 5.178664 | 2.444553
Geologická 988/4, 152 00 Praha 5 | [10 empty] | 74.4776 | 34 | 22.21351 | 18.6194 | 10.4 | 34 | 100 | 0.7755 | 6.666667 | 5.2 | 6 | 5.178664 | 2.355664
tel.: +420 234 654 111 fax: +420 234 654 112 e-mail: info@geotechnika.cz | [10 empty] | 90.15773 | 40 | 26.13354 | 22.53943 | 10.5 | 40 | 100 | 0.7755 | 6.666667 | 5.3 | 6 | 5.178664 | 2.355664
Objednatel: | Geotechnika Ďurove, s.r.o. | [9 empty] | 181.6251 | 75 | 49.00039 | 45.40628 | 10.6 | 75 | 100 | 0.7755 | 6.666667 | 5.3 | 8 | 6.904885 | 3.992996
Název zakázky: | Karlovy Vary DP | [9 empty] | 233.8922 | 95 | 62.06716 | 58.47305 | 10.7 | 95 | 100 | 0.7755 | 6.666667 | 5.4 | 8 | 6.904885 | 3.992996
Číslo zakázky: | Měřili: | Zpracoval: |  |  | Schválil: |  |  | Datum: |  |  | #DIV/0! | 0 | #DIV/0! | #DIV/0! | 10.8 |  | 100 | 0.8375 | 6.666667 | 5.4 | 7 | 6.041775 | 3.040997
23.0027.255Z28 | J. Chýle, M. Datel, L. Domín | L. Domín |  |  | Ing. M. Kvarda |  |  | 07.02.2023 |  |  | #DIV/0! | 0 | #DIV/0! | #DIV/0! | 10.9 |  | 100 | 0.8375 | 6.666667 | 5.5 | 7 | 6.041775 | 3.040997
Poznámka: | [10 empty] | #DIV/0! | 0 | #DIV/0! | #DIV/0! | 11 |  | 100 | 0.8375 | 6.666667 | 5.5 | 7 | 6.041775 | 2.952108
[11 empty] | #DIV/0! | 0 | #DIV/0! | #DIV/0! | 11.1 |  | 100 | 0.8375 | 6.666667 | 5.6 | 7 | 6.041775 | 2.952108
[11 empty] | #DIV/0! | 0 | #DIV/0! | #DIV/0! | 11.2 |  | 100 | 0.8375 | 6.666667 | 5.6 | 7 | 6.041775 | 2.863219
[11 empty] | #DIV/0! | 0 | #DIV/0! | #DIV/0! | 11.3 |  | 100 | 0.8375 | 6.666667 | 5.7 | 7 | 6.041775 | 2.863219
[11 empty] | #DIV/0! | 0 | #DIV/0! | #DIV/0! | 11.4 |  | 100 | 0.8375 | 6.666667 | 5.7 | 8 | 6.904885 | 3.637441
[11 empty] | #DIV/0! | 0 | #DIV/0! | #DIV/0! | 11.5 |  | 100 | 0.8375 | 6.666667 | 5.8 | 8 | 6.904885 | 3.637441
[11 empty] | #DIV/0! | 0 | #DIV/0! | #DIV/0! | 11.6 |  | 100 | 0.8375 | 6.666667 | 5.8 | 9 | 7.29927 | 3.98427
[11 empty] | #DIV/0! | 0 | #DIV/0! | #DIV/0! | 11.7 |  | 100 | 0.8375 | 6.666667 | 5.9 | 9 | 7.29927 | 3.98427
[11 empty] | #DIV/0! | 0 | #DIV/0! | #DIV/0! | 11.8 |  | 100 | 0.8995 | 6.666667 | 5.9 | 8 | 6.48824 | 3.128796
[11 empty] | #DIV/0! | 0 | #DIV/0! | #DIV/0! | 11.9 |  | 100 | 0.8995 | 6.666667 | 6 | 8 | 6.48824 | 3.128796
[11 empty] | #DIV/0! | 0 | #DIV/0! | #DIV/0! | 12 |  | 100 | 0.8995 | 6.666667 | 6 | 7 | 5.67721 | 2.273321
[11 empty] | #DIV/0! | 0 | #DIV/0! | #DIV/0! | 12.1 |  | 100 | 0.8995 | 6.666667 | 6.1 | 7 | 5.67721 | 2.273321
[11 empty] | #DIV/0! | 0 | #DIV/0! | #DIV/0! | 12.2 |  | 100 | 0.8995 | 6.666667 | 6.1 | 7 | 5.67721 | 2.228877
[11 empty] | #DIV/0! | 0 | #DIV/0! | #DIV/0! | 12.3 |  | 100 | 0.8995 | 6.666667 | 6.2 | 7 | 5.67721 | 2.228877
[11 empty] | #DIV/0! | 0 | #DIV/0! | #DIV/0! | 12.4 |  | 100 | 0.8995 | 6.666667 | 6.2 | 9 | 7.29927 | 3.806492
[11 empty] | #DIV/0! | 0 | #DIV/0! | #DIV/0! | 12.5 |  | 100 | 0.8995 | 6.666667 | 6.3 | 9 | 7.29927 | 3.806492
[11 empty] | #DIV/0! | 0 | #DIV/0! | #DIV/0! | 12.6 |  | 100 | 0.8995 | 6.666667 | 6.3 | 8 | 6.48824 | 2.951018
[11 empty] | #DIV/0! | 0 | #DIV/0! | #DIV/0! | 12.7 |  | 100 | 0.8995 | 6.666667 | 6.4 | 8 | 6.48824 | 2.951018
[11 empty] | #DIV/0! | 0 | #DIV/0! | #DIV/0! | 12.8 |  | 100 | 0.9615 | 6.666667 | 6.4 | 8 | 6.48824 | 2.906573
[11 empty] | #DIV/0! | 0 | #DIV/0! | #DIV/0! | 12.9 |  | 100 | 0.9615 | 6.666667 | 6.5 | 8 | 6.48824 | 2.906573
[11 empty] | #DIV/0! | 0 | #DIV/0! | #DIV/0! | 13 |  | 100 | 0.9615 | 6.666667 | 6.5 | 9 | 7.29927 | 3.673159
[11 empty] | #DIV/0! | 0 | #DIV/0! | #DIV/0! | 13.1 |  | 100 | 0.9615 | 6.666667 | 6.6 | 9 | 7.29927 | 3.673159
[11 empty] | #DIV/0! | 0 | #DIV/0! | #DIV/0! | 13.2 |  | 100 | 0.9615 | 6.666667 | 6.6 | 10 | 8.1103 | 4.439745
[11 empty] | #DIV/0! | 0 | #DIV/0! | #DIV/0! | 13.3 |  | 100 | 0.9615 | 6.666667 | 6.7 | 10 | 8.1103 | 4.439745
[11 empty] | #DIV/0! | 0 | #DIV/0! | #DIV/0! | 13.4 |  | 100 | 0.9615 | 6.666667 | 6.7 | 9 | 6.883892 | 3.210225
[11 empty] | #DIV/0! | 0 | #DIV/0! | #DIV/0! | 13.5 |  | 100 | 0.9615 | 6.666667 | 6.8 | 9 | 6.883892 | 3.210225
[11 empty] | #DIV/0! | 0 | #DIV/0! | #DIV/0! | 13.6 |  | 100 | 0.9615 | 6.666667 | 6.8 | 10 | 7.648769 | 3.930657
[11 empty] | #DIV/0! | 0 | #DIV/0! | #DIV/0! | 13.7 |  | 100 | 0.9615 | 6.666667 | 6.9 | 10 | 7.648769 | 3.930657
[11 empty] | #DIV/0! | 0 | #DIV/0! | #DIV/0! | 13.8 |  | 100 | 1.0235 | 6.666667 | 6.9 | 9 | 6.883892 | 3.165781
[11 empty] | #DIV/0! | 0 | #DIV/0! | #DIV/0! | 13.9 |  | 100 | 1.0235 | 6.666667 | 7 | 9 | 6.883892 | 3.165781
[11 empty] | #DIV/0! | 0 | #DIV/0! | #DIV/0! | 14 |  | 100 | 1.0235 | 6.666667 | 7 | 10 | 7.648769 | 3.930657
[11 empty] | #DIV/0! | 0 | #DIV/0! | #DIV/0! | 14.1 |  | 100 | 1.0235 | 6.666667 | 7.1 | 10 | 7.648769 | 3.930657
[11 empty] | #DIV/0! | 0 | #DIV/0! | #DIV/0! | 14.2 |  | 100 | 1.0235 | 6.666667 | 7.1 | 12 | 9.178522 | 5.460411
[11 empty] | #DIV/0! | 0 | #DIV/0! | #DIV/0! | 14.3 |  | 100 | 1.0235 | 6.666667 | 7.2 | 12 | 9.178522 | 5.460411
[11 empty] | #DIV/0! | 0 | #DIV/0! | #DIV/0! | 14.4 |  | 100 | 1.0235 | 6.666667 | 7.2 | 11 | 8.413645 | 4.695534
[11 empty] | #DIV/0! | 0 | #DIV/0! | #DIV/0! | 14.5 |  | 100 | 1.0235 | 6.666667 | 7.3 | 11 | 8.413645 | 4.695534
[11 empty] | #DIV/0! | 0 | #DIV/0! | #DIV/0! | 14.6 |  | 100 | 1.0235 | 6.666667 | 7.3 | 12 | 9.178522 | 5.460411
[11 empty] | #DIV/0! | 0 | #DIV/0! | #DIV/0! | 14.7 |  | 100 | 1.0235 | 6.666667 | 7.4 | 12 | 9.178522 | 5.460411
[11 empty] | #DIV/0! | 0 | #DIV/0! | #DIV/0! | 14.8 |  | 100 | 1.0855 | 6.666667 | 7.4 | 11 | 8.413645 | 4.695534
[11 empty] | #DIV/0! | 0 | #DIV/0! | #DIV/0! | 14.9 |  | 100 | 1.0855 | 6.666667 | 7.5 | 11 | 8.413645 | 4.695534
[11 empty] | #DIV/0! | 0 | #DIV/0! | #DIV/0! | 15 |  | 91 | 1.0855 | 6.066667 | 7.5 | 10 | 7.648769 | 3.930657
[11 empty] | #DIV/0! | 0 | #DIV/0! | #DIV/0! | 15.1 |  | 82 | 1.0855 | 5.466667 | 7.6 | 10 | 7.648769 | 3.930657
[11 empty] | #DIV/0! | 0 | #DIV/0! | #DIV/0! | 15.2 |  | 73 | 1.0855 | 4.866667 | 7.6 | 11 | 8.413645 | 4.695534
[11 empty] | #DIV/0! | 0 | #DIV/0! | #DIV/0! | 15.3 |  | 64 | 1.0855 | 4.266667 | 7.7 | 11 | 8.413645 | 4.695534
[11 empty] | #DIV/0! | 0 | #DIV/0! | #DIV/0! | 15.4 |  | 55 | 1.0855 | 3.666667 | 7.7 | 11 | 7.960631 | 4.283853
[11 empty] | #DIV/0! | 0 | #DIV/0! | #DIV/0! | 15.5 |  | 46 | 1.0855 | 3.066667 | 7.8 | 11 | 7.960631 | 4.283853
[11 empty] | #DIV/0! | 0 | #DIV/0! | #DIV/0! | 15.6 |  | 37 | 1.0855 | 2.466667 | 7.8 | 12 | 8.684325 | 5.007547
[11 empty] | #DIV/0! | 0 | #DIV/0! | #DIV/0! | 15.7 |  | 28 | 1.0855 | 1.866667 | 7.9 | 12 | 8.684325 | 5.007547
[11 empty] | #DIV/0! | 0 | #DIV/0! | #DIV/0! | 15.8 |  | 19 | 1.1475 | 1.266667 | 7.9 | 12 | 8.684325 | 5.007547
[11 empty] | #DIV/0! | 0 | #DIV/0! | #DIV/0! | 15.9 |  | 10 | 1.1475 | 0.6666667 | 8 | 12 | 8.684325 | 5.007547
[11 empty] | #DIV/0! | 0 | #DIV/0! | #DIV/0! | 16 |  | 10 | 1.1475 | 0.6666667 | 8 | 12 | 8.684325 | 5.007547
[17 empty] | 10 | 1.1475 | 0.6666667 | 8.1 | 12 | 8.684325 | 5.007547
[17 empty] | 10 | 1.1475 | 0.6666667 | 8.1 | 11 | 7.960631 | 4.283853
[17 empty] | 10 | 1.1475 | 0.6666667 | 8.2 | 11 | 7.960631 | 4.283853
[17 empty] | 10 | 1.1475 | 0.6666667 | 8.2 | 12 | 8.684325 | 5.007547
[17 empty] | 10 | 1.1475 | 0.6666667 | 8.3 | 12 | 8.684325 | 5.007547
[17 empty] | 10 | 1.1475 | 0.6666667 | 8.3 | 11 | 7.960631 | 4.283853
[17 empty] | 10 | 1.1475 | 0.6666667 | 8.4 | 11 | 7.960631 | 4.283853
[17 empty] | 10 | 1.2095 | 0.6666667 | 8.4 | 13 | 9.408019 | 5.731241
[17 empty] | 10 | 1.2095 | 0.6666667 | 8.5 | 13 | 9.408019 | 5.731241
[17 empty] | 9 | 1.2095 | 0.6 | 8.5 | 12 | 8.684325 | 5.007547
[17 empty] | 8 | 1.2095 | 0.5333333 | 8.6 | 12 | 8.684325 | 5.007547
[17 empty] | 7 | 1.2095 | 0.4666667 | 8.6 | 13 | 9.408019 | 5.731241
[17 empty] | 6 | 1.2095 | 0.4 | 8.7 | 13 | 9.408019 | 5.731241
[17 empty] | 5 | 1.2095 | 0.3333333 | 8.7 | 13 | 8.927345 | 5.291901
[17 empty] | 4 | 1.2095 | 0.2666667 | 8.8 | 13 | 8.927345 | 5.291901
[17 empty] | 3 | 1.2095 | 0.2 | 8.8 | 14 | 9.614064 | 5.97862
[17 empty] | 2 | 1.2095 | 0.1333333 | 8.9 | 14 | 9.614064 | 5.97862
[17 empty] | 1 | 1.2715 | 0.06666667 | 8.9 | 14 | 9.614064 | 5.97862
[17 empty] | 0 | 1.2715 | 0 | 9 | 14 | 9.614064 | 5.97862
[17 empty] | 0 | 1.2715 | 0 | 9 | 14 | 9.614064 | 5.97862
[17 empty] | -1 | 1.2715 | -0.06666667 | 9.1 | 14 | 9.614064 | 5.97862
[17 empty] | -2 | 1.2715 | -0.1333333 | 9.1 | 15 | 10.30078 | 6.665338
[17 empty] | -3 | 1.2715 | -0.2 | 9.2 | 15 | 10.30078 | 6.665338
[17 empty] | -4 | 1.2715 | -0.2666667 | 9.2 | 16 | 10.9875 | 7.352057
[17 empty] | -5 | 1.2715 | -0.3333333 | 9.3 | 16 | 10.9875 | 7.352057
[17 empty] | -6 | 1.2715 | -0.4 | 9.3 | 16 | 10.9875 | 7.352057
[17 empty] | -7 | 1.2715 | -0.4666667 | 9.4 | 16 | 10.9875 | 7.352057
[17 empty] | -8 | 1.3335 | -0.5333333 | 9.4 | 16 | 10.9875 | 7.352057
[17 empty] | 0 | 1.3335 | 0 | 9.5 | 16 | 10.9875 | 7.352057
[17 empty] | 0 | 1.3335 | 0 | 9.5 | 16 | 10.9875 | 7.352057
[17 empty] | 0 | 1.3335 | 0 | 9.6 | 16 | 10.9875 | 7.352057
[17 empty] | 0 | 1.3335 | 0 | 9.6 | 14 | 9.614064 | 5.97862
[17 empty] | 0 | 1.3335 | 0 | 9.7 | 14 | 9.614064 | 5.97862
[17 empty] | 0 | 1.3335 | 0 | 9.7 | 15 | 9.800078 | 6.205967
[17 empty] | 0 | 1.3335 | 0 | 9.8 | 15 | 9.800078 | 6.205967
[17 empty] | 0 | 1.3335 | 0 | 9.8 | 21 | 13.72011 | 10.126
[17 empty] | 0 | 1.3335 | 0 | 9.9 | 21 | 13.72011 | 10.126
[17 empty] | 0 | 1.3955 | 0 | 9.9 | 21 | 13.72011 | 10.126
[17 empty] | 0 | 1.3955 | 0 | 10 | 21 | 13.72011 | 10.126
[17 empty] | 0 | 1.3955 | 0 | 10 | 17 | 11.10676 | 7.512644
[17 empty] | 0 | 1.3955 | 0 | 10.1 | 17 | 11.10676 | 7.512644
[17 empty] | 0 | 1.3955 | 0 | 10.1 | 18 | 11.76009 | 8.165983
[17 empty] | 0 | 1.3955 | 0 | 10.2 | 18 | 11.76009 | 8.165983
[17 empty] | 0 | 1.3955 | 0 | 10.2 | 32 | 20.90683 | 17.31272
[17 empty] | 0 | 1.3955 | 0 | 10.3 | 32 | 20.90683 | 17.31272
[17 empty] | 0 | 1.3955 | 0 | 10.3 | 34 | 22.21351 | 18.6194
[17 empty] | 0 | 1.3955 | 0 | 10.4 | 34 | 22.21351 | 18.6194
[17 empty] | 0 | 1.4575 | 0 | 10.4 | 40 | 26.13354 | 22.53943
[17 empty] | 0 |  |  | 10.5 | 40 | 26.13354 | 22.53943
[20 empty] | 10.5 | 75 | 49.00039 | 45.40628
[20 empty] | 10.6 | 75 | 49.00039 | 45.40628
[20 empty] | 10.6 | 95 | 62.06716 | 58.47305
[20 empty] | 10.7 | 95 | 62.06716 | 58.47305
[20 empty] | 10.7 | 0 | #DIV/0! | #DIV/0!
[20 empty] | 10.8 | 0 | #DIV/0! | #DIV/0!
[20 empty] | 10.8 | 0 | #DIV/0! | #DIV/0!
[20 empty] | 10.9 | 0 | #DIV/0! | #DIV/0!
[20 empty] | 10.9 | 0 | #DIV/0! | #DIV/0!
[20 empty] | 11 | 0 | #DIV/0! | #DIV/0!
[20 empty] | 11 | 0 | #DIV/0! | #DIV/0!
[20 empty] | 11.1 | 0 | #DIV/0! | #DIV/0!
[20 empty] | 11.1 | 0 | #DIV/0! | #DIV/0!
[20 empty] | 11.2 | 0 | #DIV/0! | #DIV/0!
[20 empty] | 11.2 | 0 | #DIV/0! | #DIV/0!
[20 empty] | 11.3 | 0 | #DIV/0! | #DIV/0!
[20 empty] | 11.3 | 0 | #DIV/0! | #DIV/0!
[20 empty] | 11.4 | 0 | #DIV/0! | #DIV/0!
[20 empty] | 11.4 | 0 | #DIV/0! | #DIV/0!
[20 empty] | 11.5 | 0 | #DIV/0! | #DIV/0!
[20 empty] | 11.5 | 0 | #DIV/0! | #DIV/0!
[20 empty] | 11.6 | 0 | #DIV/0! | #DIV/0!
[20 empty] | 11.6 | 0 | #DIV/0! | #DIV/0!
[20 empty] | 11.7 | 0 | #DIV/0! | #DIV/0!
[20 empty] | 11.7 | 0 | #DIV/0! | #DIV/0!
[20 empty] | 11.8 | 0 | #DIV/0! | #DIV/0!
[20 empty] | 11.8 | 0 | #DIV/0! | #DIV/0!
[20 empty] | 11.9 | 0 | #DIV/0! | #DIV/0!
[20 empty] | 11.9 | 0 | #DIV/0! | #DIV/0!
[20 empty] | 12 | 0 | #DIV/0! | #DIV/0!
[20 empty] | 12 | 0 | #DIV/0! | #DIV/0!
[20 empty] | 12.1 | 0 | #DIV/0! | #DIV/0!
[20 empty] | 12.1 | 0 | #DIV/0! | #DIV/0!
[20 empty] | 12.2 | 0 | #DIV/0! | #DIV/0!
[20 empty] | 12.2 | 0 | #DIV/0! | #DIV/0!
[20 empty] | 12.3 | 0 | #DIV/0! | #DIV/0!
[20 empty] | 12.3 | 0 | #DIV/0! | #DIV/0!
[20 empty] | 12.4 | 0 | #DIV/0! | #DIV/0!
[20 empty] | 12.4 | 0 | #DIV/0! | #DIV/0!
[20 empty] | 12.5 | 0 | #DIV/0! | #DIV/0!
[20 empty] | 12.5 | 0 | #DIV/0! | #DIV/0!
[20 empty] | 12.6 | 0 | #DIV/0! | #DIV/0!
[20 empty] | 12.6 | 0 | #DIV/0! | #DIV/0!
[20 empty] | 12.7 | 0 | #DIV/0! | #DIV/0!
[20 empty] | 12.7 | 0 | #DIV/0! | #DIV/0!
[20 empty] | 12.8 | 0 | #DIV/0! | #DIV/0!
[20 empty] | 12.8 | 0 | #DIV/0! | #DIV/0!
[20 empty] | 12.9 | 0 | #DIV/0! | #DIV/0!
[20 empty] | 12.9 | 0 | #DIV/0! | #DIV/0!
[20 empty] | 13 | 0 | #DIV/0! | #DIV/0!
[20 empty] | 13 | 0 | #DIV/0! | #DIV/0!
[20 empty] | 13.1 | 0 | #DIV/0! | #DIV/0!
[20 empty] | 13.1 | 0 | #DIV/0! | #DIV/0!
[20 empty] | 13.2 | 0 | #DIV/0! | #DIV/0!
[20 empty] | 13.2 | 0 | #DIV/0! | #DIV/0!
[20 empty] | 13.3 | 0 | #DIV/0! | #DIV/0!
[20 empty] | 13.3 | 0 | #DIV/0! | #DIV/0!
[20 empty] | 13.4 | 0 | #DIV/0! | #DIV/0!
[20 empty] | 13.4 | 0 | #DIV/0! | #DIV/0!
[20 empty] | 13.5 | 0 | #DIV/0! | #DIV/0!
[20 empty] | 13.5 | 0 | #DIV/0! | #DIV/0!
[20 empty] | 13.6 | 0 | #DIV/0! | #DIV/0!
[20 empty] | 13.6 | 0 | #DIV/0! | #DIV/0!
[20 empty] | 13.7 | 0 | #DIV/0! | #DIV/0!
[20 empty] | 13.7 | 0 | #DIV/0! | #DIV/0!
[20 empty] | 13.8 | 0 | #DIV/0! | #DIV/0!
[20 empty] | 13.8 | 0 | #DIV/0! | #DIV/0!
[20 empty] | 13.9 | 0 | #DIV/0! | #DIV/0!
[20 empty] | 13.9 | 0 | #DIV/0! | #DIV/0!
[20 empty] | 14 | 0 | #DIV/0! | #DIV/0!
[20 empty] | 14 | 0 | #DIV/0! | #DIV/0!
[20 empty] | 14.1 | 0 | #DIV/0! | #DIV/0!
[20 empty] | 14.1 | 0 | #DIV/0! | #DIV/0!
[20 empty] | 14.2 | 0 | #DIV/0! | #DIV/0!
[20 empty] | 14.2 | 0 | #DIV/0! | #DIV/0!
[20 empty] | 14.3 | 0 | #DIV/0! | #DIV/0!
[20 empty] | 14.3 | 0 | #DIV/0! | #DIV/0!
[20 empty] | 14.4 | 0 | #DIV/0! | #DIV/0!
[20 empty] | 14.4 | 0 | #DIV/0! | #DIV/0!
[20 empty] | 14.5 | 0 | #DIV/0! | #DIV/0!
[20 empty] | 14.5 | 0 | #DIV/0! | #DIV/0!
[20 empty] | 14.6 | 0 | #DIV/0! | #DIV/0!
[20 empty] | 14.6 | 0 | #DIV/0! | #DIV/0!
[20 empty] | 14.7 | 0 | #DIV/0! | #DIV/0!
[20 empty] | 14.7 | 0 | #DIV/0! | #DIV/0!
[20 empty] | 14.8 | 0 | #DIV/0! | #DIV/0!
[20 empty] | 14.8 | 0 | #DIV/0! | #DIV/0!
[20 empty] | 14.9 | 0 | #DIV/0! | #DIV/0!
[20 empty] | 14.9 | 0 | #DIV/0! | #DIV/0!
[20 empty] | 15 | 0 | #DIV/0! | #DIV/0!
[20 empty] | 15 | 0 | #DIV/0! | #DIV/0!
[20 empty] | 15.1 | 0 | #DIV/0! | #DIV/0!
[20 empty] | 15.1 | 0 | #DIV/0! | #DIV/0!
[20 empty] | 15.2 | 0 | #DIV/0! | #DIV/0!
[20 empty] | 15.2 | 0 | #DIV/0! | #DIV/0!
[20 empty] | 15.3 | 0 | #DIV/0! | #DIV/0!
[20 empty] | 15.3 | 0 | #DIV/0! | #DIV/0!
[20 empty] | 15.4 | 0 | #DIV/0! | #DIV/0!
[20 empty] | 15.4 | 0 | #DIV/0! | #DIV/0!
[20 empty] | 15.5 | 0 | #DIV/0! | #DIV/0!
[20 empty] | 15.5 | 0 | #DIV/0! | #DIV/0!
[20 empty] | 15.6 | 0 | #DIV/0! | #DIV/0!
[20 empty] | 15.6 | 0 | #DIV/0! | #DIV/0!
[20 empty] | 15.7 | 0 | #DIV/0! | #DIV/0!
[20 empty] | 15.7 | 0 | #DIV/0! | #DIV/0!
[20 empty] | 15.8 | 0 | #DIV/0! | #DIV/0!
[20 empty] | 15.8 | 0 | #DIV/0! | #DIV/0!
[20 empty] | 15.9 | 0 | #DIV/0! | #DIV/0!
[20 empty] | 15.9 | 0 | #DIV/0! | #DIV/0!
[20 empty] | 16 | 0 | #DIV/0! | #DIV/0!
[20 empty] | 16 | 0 | 0 | 0
[20 empty] | 16.1 | 0 | 0 | 0
[20 empty] | 16.1 | 0 | 0 | 0
[20 empty] | 16.2 | 0 | 0 | 0
[20 empty] | 16.2 | 0 | 0 | 0
[20 empty] | 16.3 | 0 | 0 | 0
[20 empty] | 16.3 | 0 | 0 | 0
[20 empty] | 16.4 | 0 | 0 | 0
[20 empty] | 16.4 | 0 | 0 | 0
[20 empty] | 16.5 | 0 | 0 | 0
[20 empty] | 16.5 | 0 | 0 | 0
[20 empty] | 16.6 | 0 | 0 | 0
[20 empty] | 16.6 | 0 | 0 | 0
[20 empty] | 16.7 | 0 | 0 | 0
[20 empty] | 16.7 | 0 | 0 | 0
[20 empty] | 16.8 | 0 | 0 | 0
[20 empty] | 16.8 | 0 | 0 | 0
[20 empty] | 16.9 | 0 | 0 | 0
[20 empty] | 16.9 | 0 | 0 | 0
[20 empty] | 17 | 0 | 0 | 0
[20 empty] | 17 | 0 | 0 | 0
[20 empty] | 17.1 | 0 | 0 | 0
[20 empty] | 17.1 | 0 | 0 | 0
[20 empty] | 17.2 | 0 | 0 | 0
[20 empty] | 17.2 | 0 | 0 | 0
[20 empty] | 17.3 | 0 | 0 | 0
[20 empty] | 17.3 | 0 | 0 | 0
[20 empty] | 17.4 | 0 | 0 | 0
[20 empty] | 17.4 | 0 | 0 | 0
[20 empty] | 17.5 | 0 | 0 | 0
[20 empty] | 17.5 | 0 | 0 | 0
[20 empty] | 17.6 | 0 | 0 | 0
[20 empty] | 17.6 | 0 | 0 | 0
[20 empty] | 17.7 | 0 | 0 | 0
[20 empty] | 17.7 | 0 | 0 | 0
[20 empty] | 17.8 | 0 | 0 | 0
[20 empty] | 17.8 | 0 | 0 | 0
[20 empty] | 17.9 | 0 | 0 | 0
[20 empty] | 17.9 | 0 | 0 | 0
[20 empty] | 18 | 0 | 0 | 0
[20 empty] | 18 | 0 | 0 | 0
[20 empty] | 18.1 | 0 | 0 | 0
[20 empty] | 18.1 | 0 | 0 | 0
[20 empty] | 18.2 | 0 | 0 | 0
[20 empty] | 18.2 | 0 | 0 | 0
[20 empty] | 18.3 | 0 | 0 | 0
[20 empty] | 18.3 | 0 | 0 | 0
[20 empty] | 18.4 | 0 | 0 | 0
[20 empty] | 18.4 | 0 | 0 | 0
[20 empty] | 18.5 | 0 | 0 | 0
[20 empty] | 18.5 | 0 | 0 | 0
[20 empty] | 18.6 | 0 | 0 | 0
[20 empty] | 18.6 | 0 | 0 | 0
[20 empty] | 18.7 | 0 | 0 | 0
[20 empty] | 18.7 | 0 | 0 | 0
[20 empty] | 18.8 | 0 | 0 | 0
[20 empty] | 18.8 | 0 | 0 | 0
[20 empty] | 18.9 | 0 | 0 | 0
[20 empty] | 18.9 | 0 | 0 | 0
[20 empty] | 19 | 0 | 0 | 0
[20 empty] | 19 | 0 | 0 | 0
[20 empty] | 19.1 | 0 | 0 | 0
[20 empty] | 19.1 | 0 | 0 | 0
[20 empty] | 19.2 | 0 | 0 | 0
[20 empty] | 19.2 | 0 | 0 | 0
[20 empty] | 19.3 | 0 | 0 | 0
[20 empty] | 19.3 | 0 | 0 | 0
[20 empty] | 19.4 | 0 | 0 | 0
[20 empty] | 19.4 | 0 | 0 | 0
[20 empty] | 19.5 | 0 | 0 | 0
[20 empty] | 19.5 | 0 | 0 | 0
[20 empty] | 19.6 | 0 | 0 | 0
[20 empty] | 19.6 | 0 | 0 | 0
[20 empty] | 19.7 | 0 | 0 | 0
[20 empty] | 19.7 | 0 | 0 | 0
[20 empty] | 19.8 | 0 | 0 | 0
[20 empty] | 19.8 | 0 | 0 | 0
[20 empty] | 19.9 | 0 | 0 | 0
[20 empty] | 19.9 | 0 | 0 | 0
[20 empty] | 20 | 0 | 0 | 0
[20 empty] | 20 | 0 | 0 | 0
[20 empty] | 20.1 | 0 | 0 | 0
[20 empty] | 20.1 | 0 | 0 | 0
[20 empty] | 20.2 | 0 | 0 | 0
[20 empty] | 20.2 | 0 | 0 | 0
[20 empty] | 20.3 | 0 | 0 | 0
[20 empty] | 20.3 | 0 | 0 | 0
[20 empty] | 20.4 | 0 | 0 | 0
[20 empty] | 20.4 | 0 | 0 | 0
[20 empty] | 20.5 | 0 | 0 | 0
[20 empty] | 20.5 | 0 | 0 | 0
[20 empty] | 20.6 | 0 | 0 | 0
[20 empty] | 20.6 | 0 | 0 | 0
[20 empty] | 20.7 | 0 | 0 | 0
[20 empty] | 20.7 | 0 | 0 | 0
[20 empty] | 20.8 | 0 | 0 | 0
[20 empty] | 20.8 | 0 | 0 | 0
[20 empty] | 20.9 | 0 | 0 | 0
[20 empty] | 20.9 | 0 | 0 | 0
[20 empty] | 21 | 0 | 0 | 0
[20 empty] | 21 | 0 | 0 | 0