## DP
[7 empty] | Společnost je certifikována podle |  |  |  |  | výška pádu h= | 0.5 | m |  | - vyplnit - | tíha tyče: | 0.062
[7 empty] | ČSN EN ISO 9001:2009 |  |  |  |  | tíha berana Q= | 0.5 | kN |  |  | ostatní: | 0.0935 |  | pro graf - nezasahovat
[12 empty] | plocha hrotu A= | 0.0015 | m2
tíha soutyčí
Dynamická penetrační zkouška DP 3 | [11 empty] | N10 [-] | qdyn [MPa] | qdyn [MPa] (2) | hloubka [m] | N10 (50kg) | MV [Nm] | q [kN] | tření tyčí [kN] |  | N10 [-] | qdyn [MPa] | qdyn [MPa] (2)
hmotnost beranidla 50 kg, výška pádu 0,5 m, průřez hrotu 15 cm2
|  |  | Tabulka – výsledky měření | [8 empty] | 4 | [7 empty] | hloubka
|  |  | hloubka [m] | N10 [–] | Mv [Nm] | qdyn [MPa] | hloubka [m] | N10 [–] | Mv [Nm] | qdyn [MPa] | Edef [MPa] |  |  |  | 0 |  | 0 | 0.1555 |  | 0 | 3 | 3.813883 | 4.226191
|  |  | 0.1 | 3 |  | 4.226191 | 10.1 | 19 |  | 8.819322 | 16.90476 | 3 | 3.813883 | 4.226191 | 0.1 | 3 | 0.5555556 | 0.1555 | 0.03703704 | 0.1 | 3 | 3.813883 | 4.226191
|  |  | 0.2 | 2 |  | 2.930206 | 10.2 | 18 |  | 8.165983 | 11.72082 | 2 | 2.542588 | 2.930206 | 0.2 | 2 | 1.111111 | 0.1555 | 0.07407407 | 0.1 | 2 | 2.542588 | 2.930206
|  |  | 0.3 | 5 |  | 6.719397 | 10.3 | 18 |  | 8.165983 | 26.87759 | 5 | 6.356471 | 6.719397 | 0.3 | 5 | 1.666667 | 0.1555 | 0.1111111 | 0.2 | 2 | 2.542588 | 2.930206
|  |  | 0.4 | 4 |  | 5.423411 | 10.4 | 18 |  | 8.165983 | 21.69365 | 4 | 5.085177 | 5.423411 | 0.4 | 4 | 2.222222 | 0.1555 | 0.1481481 | 0.2 | 5 | 6.356471 | 6.719397
|  |  | 0.5 | 5 |  | 6.670014 | 10.5 | 17 |  | 7.512644 | 26.68006 | 5 | 6.356471 | 6.670014 | 0.5 | 5 | 2.777778 | 0.1555 | 0.1851852 | 0.3 | 5 | 6.356471 | 6.719397
|  |  | 0.6 | 4 |  | 5.374029 | 10.6 | 22 |  | 10.77934 | 21.49611 | 4 | 5.085177 | 5.374029 | 0.6 | 4 | 3.333333 | 0.1555 | 0.2222222 | 0.3 | 4 | 5.085177 | 5.423411
|  |  | 0.7 | 4 |  | 5.349337 | 10.7 | 18 |  | 8.165983 | 21.39735 | 4 | 5.085177 | 5.349337 | 0.7 | 4 | 3.888889 | 0.1555 | 0.2592593 | 0.4 | 4 | 5.085177 | 5.423411
|  |  | 0.8 | 3 |  | 4.053352 | 10.8 | 20 |  | 8.908281 | 16.21341 | 3 | 3.813883 | 4.053352 | 0.8 | 3 | 4.444444 | 0.1555 | 0.2962963 | 0.4 | 5 | 6.356471 | 6.670014
|  |  | 0.9 | 7 | 5 | 9.113837 | 10.9 | 22 | 100 | 10.15439 | 36.45535 | 7 | 8.899059 | 9.113837 | 0.9 | 7 | 5 | 0.1555 | 0.3333333 | 0.5 | 5 | 6.356471 | 6.670014
|  |  | 1 | 4 |  | 4.87965 | 11 | 23 |  | 10.77744 | 19.5186 | 4 | 4.645761 | 4.87965 | 1 | 4 | 5.5 | 0.2175 | 0.3666667 | 0.5 | 4 | 5.085177 | 5.374029
|  |  | 1.1 | 3 |  | 3.695987 | 11.1 | 20 |  | 8.908281 | 14.78395 | 3 | 3.484321 | 3.695987 | 1.1 | 3 | 6 | 0.2175 | 0.4 | 0.6 | 4 | 5.085177 | 5.374029
|  |  | 1.2 | 2 |  | 2.512325 | 11.2 | 18 |  | 7.662175 | 10.0493 | 2 | 2.32288 | 2.512325 | 1.2 | 2 | 6.5 | 0.2175 | 0.4333333 | 0.6 | 4 | 5.085177 | 5.349337
|  |  | 1.3 | 2 |  | 2.490103 | 11.3 | 17 |  | 7.039123 | 9.96041 | 2 | 2.32288 | 2.490103 | 1.3 | 2 | 7 | 0.2175 | 0.4666667 | 0.7 | 4 | 5.085177 | 5.349337
|  |  | 1.4 | 2 |  | 2.46788 | 11.4 | 16 |  | 6.41607 | 9.871521 | 2 | 2.32288 | 2.46788 | 1.4 | 2 | 7.5 | 0.2175 | 0.5 | 0.7 | 3 | 3.813883 | 4.053352
|  |  | 1.5 | 1 |  | 1.284218 | 11.5 | 18 |  | 7.662175 | 5.136872 | 1 | 1.16144 | 1.284218 | 1.5 | 1 | 8 | 0.2175 | 0.5333333 | 0.8 | 3 | 3.813883 | 4.053352
|  |  | 1.6 | 2 |  | 2.423436 | 11.6 | 18 |  | 7.662175 | 9.693744 | 2 | 2.32288 | 2.423436 | 1.6 | 2 | 8.5 | 0.2175 | 0.5666667 | 0.8 | 7 | 8.899059 | 9.113837
|  |  | 1.7 | 3 |  | 3.562654 | 11.7 | 17 |  | 7.039123 | 14.25062 | 3 | 3.484321 | 3.562654 | 1.7 | 3 | 9 | 0.2175 | 0.6 | 0.9 | 7 | 8.899059 | 9.113837
|  |  | 1.8 | 2 |  | 2.378991 | 11.8 | 19 |  | 7.80212 | 9.515966 | 2 | 2.32288 | 2.378991 | 1.8 | 2 | 9.5 | 0.2175 | 0.6333333 | 0.9 | 4 | 4.645761 | 4.87965
|  |  | 1.9 | 2 | 10 | 2.356769 | 11.9 | 18 | 100 | 7.206669 | 9.427077 | 2 | 2.32288 | 2.356769 | 1.9 | 2 | 10 | 0.2175 | 0.6666667 | 1 | 4 | 4.645761 | 4.87965
|  |  | 2 | 1 |  | 1.188728 | 12 | 18 |  | 7.206669 | 4.754912 | 1 | 1.069061 | 1.188728 | 2 | 1 | 9 | 0.2795 | 0.6 | 1 | 3 | 3.484321 | 3.695987
|  |  | 2.1 | 1 |  | 1.233172 | 12.1 | 23 |  | 10.18392 | 4.93269 | 1 | 1.069061 | 1.233172 | 2.1 | 1 | 8 | 0.2795 | 0.5333333 | 1.1 | 3 | 3.484321 | 3.695987
|  |  | 2.2 | 1 |  | 1.277617 | 12.2 | 21 |  | 8.993021 | 5.110468 | 1 | 1.069061 | 1.277617 | 2.2 | 1 | 7 | 0.2795 | 0.4666667 | 1.1 | 2 | 2.32288 | 2.512325
|  |  | 2.3 | 2 |  | 2.391123 | 12.3 | 18 |  | 7.206669 | 9.564491 | 2 | 2.138123 | 2.391123 | 2.3 | 2 | 6 | 0.2795 | 0.4 | 1.2 | 2 | 2.32288 | 2.512325
|  |  | 2.4 | 2 |  | 2.435567 | 12.4 | 17 |  | 6.611218 | 9.742269 | 2 | 2.138123 | 2.435567 | 2.4 | 2 | 5 | 0.2795 | 0.3333333 | 1.2 | 2 | 2.32288 | 2.490103
|  |  | 2.5 | 1 |  | 1.41095 | 12.5 | 18 |  | 7.206669 | 5.643801 | 1 | 1.069061 | 1.41095 | 2.5 | 1 | 4 | 0.2795 | 0.2666667 | 1.3 | 2 | 2.32288 | 2.490103
|  |  | 2.6 | 0.1 |  | 0.4932395 | 12.6 | 22 |  | 9.588472 | 1.972958 | 0.1 | 0.1069061 | 0.4932395 | 2.6 | 0.1 | 3 | 0.2795 | 0.2 | 1.3 | 2 | 2.32288 | 2.46788
|  |  | 2.7 | 0.1 |  | 0.5376839 | 12.7 | 20 |  | 8.397571 | 2.150736 | 0.1 | 0.1069061 | 0.5376839 | 2.7 | 0.1 | 2 | 0.2795 | 0.1333333 | 1.4 | 2 | 2.32288 | 2.46788
|  |  | 2.8 | 0.1 |  | 0.5821284 | 12.8 | 22 |  | 9.074079 | 2.328513 | 0.1 | 0.1069061 | 0.5821284 | 2.8 | 0.1 | 1 | 0.2795 | 0.06666667 | 1.4 | 1 | 1.16144 | 1.284218
|  |  | 2.9 | 0.1 | 0 | 0.6265728 | 12.9 | 20 | 100 | 7.933698 | 2.506291 | 0.1 | 0.1069061 | 0.6265728 | 2.9 | 0.1 | 0 | 0.2795 | 0 | 1.5 | 1 | 1.16144 | 1.284218
|  |  | 3 | 0.1 |  | 0.4378073 | 13 | 17 |  | 6.223126 | 1.751229 | 0.1 | 0.09902951 | 0.4378073 | 3 | 0.1 | 5 | 0.3415 | 0.3333333 | 1.5 | 2 | 2.32288 | 2.423436
|  |  | 3.1 | 1 |  | 1.106851 | 13.1 | 19 |  | 7.363507 | 4.427403 | 1 | 0.9902951 | 1.106851 | 3.1 | 1 | 10 | 0.3415 | 0.6666667 | 1.6 | 2 | 2.32288 | 2.423436
|  |  | 3.2 | 1 |  | 0.8846284 | 13.2 | 20 |  | 7.933698 | 3.538514 | 1 | 0.9902951 | 0.8846284 | 3.2 | 1 | 15 | 0.3415 | 1 | 1.6 | 3 | 3.484321 | 3.562654
|  |  | 3.3 | 0.5 |  | 0.1672587 | 13.3 | 18 |  | 6.793317 | 0.6690347 | 0.5 | 0.4951476 | 0.1672587 | 3.3 | 0.5 | 20 | 0.3415 | 1.333333 | 1.7 | 3 | 3.484321 | 3.562654
|  |  | 3.4 | 1 |  | 0.440184 | 13.4 | 19 |  | 7.363507 | 1.760736 | 1 | 0.9902951 | 0.440184 | 3.4 | 1 | 25 | 0.3415 | 1.666667 | 1.7 | 2 | 2.32288 | 2.378991
|  |  | 3.5 | 3 |  | 2.198552 | 13.5 | 18 |  | 6.793317 | 8.794208 | 3 | 2.970885 | 2.198552 | 3.5 | 3 | 30 | 0.3415 | 2 | 1.8 | 2 | 2.32288 | 2.378991
|  |  | 3.6 | 3 |  | 1.97633 | 13.6 | 20 |  | 7.933698 | 7.905319 | 3 | 2.970885 | 1.97633 | 3.6 | 3 | 35 | 0.3415 | 2.333333 | 1.8 | 2 | 2.32288 | 2.356769
|  |  | 3.7 | 3 |  | 1.754108 | 13.7 | 20 |  | 7.933698 | 7.01643 | 3 | 2.970885 | 1.754108 | 3.7 | 3 | 40 | 0.3415 | 2.666667 | 1.9 | 2 | 2.32288 | 2.356769
|  |  | 3.8 | 8 |  | 6.483361 | 13.8 | 17 |  | 5.869986 | 25.93344 | 8 | 7.922361 | 6.483361 | 3.8 | 8 | 45 | 0.3415 | 3 | 1.9 | 1 | 1.069061 | 1.188728
|  |  | 3.9 | 29 | 50 | 27.05734 | 13.9 | 17 | 100 | 5.869986 | 108.2293 | 29 | 28.71856 | 27.05734 | 3.9 | 29 | 50 | 0.3415 | 3.333333 | 2 | 1 | 1.069061 | 1.188728
|  |  | 4 | 74 |  | 66.41098 | 14 | 18 |  | 6.416972 | 265.6439 | 74 | 68.25309 | 66.41098 | 4 | 74 | 55 | 0.4035 | 3.666667 | 2 | 1 | 1.069061 | 1.233172
|  |  | 4.1 | 13 |  | 9.926074 | 14.1 | 19 |  | 6.963958 | 39.7043 | 13 | 11.99041 | 9.926074 | 4.1 | 13 | 60 | 0.4035 | 4 | 2.1 | 1 | 1.069061 | 1.233172
|  |  | 4.2 | 25 |  | 20.77192 | 14.2 | 18 |  | 6.416972 | 83.08768 | 25 | 23.05848 | 20.77192 | 4.2 | 25 | 65 | 0.4035 | 4.333333 | 2.1 | 1 | 1.069061 | 1.277617
|  |  | 4.3 | 29 |  | 24.23905 | 14.3 | 17 |  | 5.869986 | 96.95622 | 29 | 26.74783 | 24.23905 | 4.3 | 29 | 70 | 0.4035 | 4.666667 | 2.2 | 1 | 1.069061 | 1.277617
|  |  | 4.4 | 17 |  | 12.94876 | 14.4 | 15 | 100 | 4.776014 | 51.79506 | 17 | 15.67976 | 12.94876 | 4.4 | 17 | 75 | 0.4035 | 5 | 2.2 | 2 | 2.138123 | 2.391123
|  |  | 4.5 | 9 |  | 5.347829 |  |  |  |  | 21.39132 | 9 | 8.301051 | 5.347829 | 4.5 | 9 | 80 | 0.4035 | 5.333333 | 2.3 | 2 | 2.138123 | 2.391123
|  |  | 4.6 | 5 |  | 1.436251 |  |  |  |  | 5.745003 | 5 | 4.611695 | 1.436251 | 4.6 | 5 | 85 | 0.4035 | 5.666667 | 2.3 | 2 | 2.138123 | 2.435567
|  |  | 4.7 | 4 |  | 0.2916895 |  |  |  |  | 1.166758 | 4 | 3.689356 | 0.2916895 | 4.7 | 4 | 90 | 0.4035 | 6 | 2.4 | 2 | 2.138123 | 2.435567
|  |  | 4.8 | 4 |  | 0.06946732 |  |  |  |  | 0.2778693 | 4 | 3.689356 | 0.06946732 | 4.8 | 4 | 95 | 0.4035 | 6.333333 | 2.4 | 1 | 1.069061 | 1.41095
|  |  | 4.9 | 4 | 100 | -0.1527549 |  |  |  |  | -0.6110196 | 4 | 3.689356 | -0.1527549 | 4.9 | 4 | 100 | 0.4035 | 6.666667 | 2.5 | 1 | 1.069061 | 1.41095
|  |  | 5 | 4.5 |  | 0.08322015 |  |  |  |  | 0.3328806 | 4.5 | 3.883998 | 0.08322015 | 5 | 4.5 | 100 | 0.4655 | 6.666667 | 2.5 | 0.1 | 0.1069061 | 0.4932395
|  |  | 5.1 | 5 |  | 0.5147755 |  |  |  |  | 2.059102 | 5 | 4.315553 | 0.5147755 | 5.1 | 5 | 100 | 0.4655 | 6.666667 | 2.6 | 0.1 | 0.1069061 | 0.4932395
|  |  | 5.2 | 5 |  | 0.5147755 |  |  |  |  | 2.059102 | 5 | 4.315553 | 0.5147755 | 5.2 | 5 | 100 | 0.4655 | 6.666667 | 2.6 | 0.1 | 0.1069061 | 0.5376839
|  |  | 5.3 | 7 |  | 2.240997 |  |  |  |  | 8.963987 | 7 | 6.041775 | 2.240997 | 5.3 | 7 | 100 | 0.4655 | 6.666667 | 2.7 | 0.1 | 0.1069061 | 0.5376839
|  |  | 5.4 | 6 |  | 1.377886 |  |  |  |  | 5.511545 | 6 | 5.178664 | 1.377886 | 5.4 | 6 | 100 | 0.4655 | 6.666667 | 2.7 | 0.1 | 0.1069061 | 0.5821284
|  |  | 5.5 | 6 |  | 1.377886 |  |  |  |  | 5.511545 | 6 | 5.178664 | 1.377886 | 5.5 | 6 | 100 | 0.4655 | 6.666667 | 2.8 | 0.1 | 0.1069061 | 0.5821284
|  |  | 5.6 | 6 |  | 1.377886 |  |  |  |  | 5.511545 | 6 | 5.178664 | 1.377886 | 5.6 | 6 | 100 | 0.4655 | 6.666667 | 2.8 | 0.1 | 0.1069061 | 0.6265728
|  |  | 5.7 | 6 |  | 1.377886 |  |  |  |  | 5.511545 | 6 | 5.178664 | 1.377886 | 5.7 | 6 | 100 | 0.4655 | 6.666667 | 2.9 | 0.1 | 0.1069061 | 0.6265728
|  |  | 5.8 | 6 |  | 1.377886 |  |  |  |  | 5.511545 | 6 | 5.178664 | 1.377886 | 5.8 | 6 | 100 | 0.4655 | 6.666667 | 2.9 | 0.1 | 0.09902951 | 0.4378073
|  |  | 5.9 | 6 | 100 | 1.106736 |  |  |  |  | 4.426942 | 6 | 4.86618 | 1.106736 | 5.9 | 6 | 100 | 0.5275 | 6.666667 | 3 | 0.1 | 0.09902951 | 0.4378073
|  |  | 6 | 6 |  | 1.106736 |  |  |  |  | 4.426942 | 6 | 4.86618 | 1.106736 | 6 | 6 | 100 | 0.5275 | 6.666667 | 3 | 1 | 0.9902951 | 1.106851
|  |  | 6.1 | 7 |  | 1.917766 |  |  |  |  | 7.671062 | 7 | 5.67721 | 1.917766 | 6.1 | 7 | 100 | 0.5275 | 6.666667 | 3.1 | 1 | 0.9902951 | 1.106851
|  |  | 6.2 | 8 |  | 2.728796 |  |  |  |  | 10.91518 | 8 | 6.48824 | 2.728796 | 6.2 | 8 | 100 | 0.5275 | 6.666667 | 3.1 | 1 | 0.9902951 | 0.8846284
|  |  | 6.3 | 9 |  | 3.539826 |  |  |  |  | 14.1593 | 9 | 7.29927 | 3.539826 | 6.3 | 9 | 100 | 0.5275 | 6.666667 | 3.2 | 1 | 0.9902951 | 0.8846284
|  |  | 6.4 | 9 |  | 3.539826 |  |  |  |  | 14.1593 | 9 | 7.29927 | 3.539826 | 6.4 | 9 | 100 | 0.5275 | 6.666667 | 3.2 | 0.5 | 0.4951476 | 0.1672587
|  |  | 6.5 | 9 |  | 3.539826 |  |  |  |  | 14.1593 | 9 | 7.29927 | 3.539826 | 6.5 | 9 | 100 | 0.5275 | 6.666667 | 3.3 | 0.5 | 0.4951476 | 0.1672587
|  |  | 6.6 | 9 |  | 3.539826 |  |  |  |  | 14.1593 | 9 | 7.29927 | 3.539826 | 6.6 | 9 | 100 | 0.5275 | 6.666667 | 3.3 | 1 | 0.9902951 | 0.440184
|  |  | 6.7 | 10 |  | 4.350856 |  |  |  |  | 17.40342 | 10 | 8.1103 | 4.350856 | 6.7 | 10 | 100 | 0.5275 | 6.666667 | 3.4 | 1 | 0.9902951 | 0.440184
|  |  | 6.8 | 10 |  | 3.930657 |  |  |  |  | 15.72263 | 10 | 7.648769 | 3.930657 | 6.8 | 10 | 100 | 0.5895 | 6.666667 | 3.4 | 3 | 2.970885 | 2.198552
|  |  | 6.9 | 10 | 100 | 3.930657 |  |  |  |  | 15.72263 | 10 | 7.648769 | 3.930657 | 6.9 | 10 | 100 | 0.5895 | 6.666667 | 3.5 | 3 | 2.970885 | 2.198552
|  |  | 7 | 11 |  | 4.695534 |  |  |  |  | 18.78214 | 11 | 8.413645 | 4.695534 | 7 | 11 | 100 | 0.5895 | 6.666667 | 3.5 | 3 | 2.970885 | 1.97633
|  |  | 7.1 | 11 |  | 4.695534 |  |  |  |  | 18.78214 | 11 | 8.413645 | 4.695534 | 7.1 | 11 | 100 | 0.5895 | 6.666667 | 3.6 | 3 | 2.970885 | 1.97633
|  |  | 7.2 | 11 |  | 4.695534 |  |  |  |  | 18.78214 | 11 | 8.413645 | 4.695534 | 7.2 | 11 | 100 | 0.5895 | 6.666667 | 3.6 | 3 | 2.970885 | 1.754108
|  |  | 7.3 | 12 |  | 5.460411 |  |  |  |  | 21.84164 | 12 | 9.178522 | 5.460411 | 7.3 | 12 | 100 | 0.5895 | 6.666667 | 3.7 | 3 | 2.970885 | 1.754108
|  |  | 7.4 | 12 |  | 5.460411 |  |  |  |  | 21.84164 | 12 | 9.178522 | 5.460411 | 7.4 | 12 | 100 | 0.5895 | 6.666667 | 3.7 | 8 | 7.922361 | 6.483361
|  |  | 7.5 | 13 |  | 6.225288 |  |  |  |  | 24.90115 | 13 | 9.943399 | 6.225288 | 7.5 | 13 | 100 | 0.5895 | 6.666667 | 3.8 | 8 | 7.922361 | 6.483361
|  |  | 7.6 | 13 |  | 6.225288 |  |  |  |  | 24.90115 | 13 | 9.943399 | 6.225288 | 7.6 | 13 | 100 | 0.5895 | 6.666667 | 3.8 | 29 | 28.71856 | 27.05734
|  |  | 7.7 | 13 |  | 6.225288 |  |  |  |  | 24.90115 | 13 | 9.943399 | 6.225288 | 7.7 | 13 | 100 | 0.5895 | 6.666667 | 3.9 | 29 | 28.71856 | 27.05734
|  |  | 7.8 | 13 |  | 5.731241 |  |  |  |  | 22.92496 | 13 | 9.408019 | 5.731241 | 7.8 | 13 | 100 | 0.6515 | 6.666667 | 3.9 | 74 | 68.25309 | 66.41098
|  |  | 7.9 | 12 | 100 | 5.007547 |  |  |  |  | 20.03019 | 12 | 8.684325 | 5.007547 | 7.9 | 12 | 100 | 0.6515 | 6.666667 | 4 | 74 | 68.25309 | 66.41098
|  |  | 8 | 12 |  | 5.007547 |  |  |  |  | 20.03019 | 12 | 8.684325 | 5.007547 | 8 | 12 | 100 | 0.6515 | 6.666667 | 4 | 13 | 11.99041 | 9.926074
|  |  | 8.1 | 13 |  | 5.731241 |  |  |  |  | 22.92496 | 13 | 9.408019 | 5.731241 | 8.1 | 13 | 100 | 0.6515 | 6.666667 | 4.1 | 13 | 11.99041 | 9.926074
|  |  | 8.2 | 13 |  | 5.731241 |  |  |  |  | 22.92496 | 13 | 9.408019 | 5.731241 | 8.2 | 13 | 100 | 0.6515 | 6.666667 | 4.1 | 25 | 23.05848 | 20.77192
|  |  | 8.3 | 13 |  | 5.731241 |  |  |  |  | 22.92496 | 13 | 9.408019 | 5.731241 | 8.3 | 13 | 100 | 0.6515 | 6.666667 | 4.2 | 25 | 23.05848 | 20.77192
|  |  | 8.4 | 13 |  | 5.731241 |  |  |  |  | 22.92496 | 13 | 9.408019 | 5.731241 | 8.4 | 13 | 100 | 0.6515 | 6.666667 | 4.2 | 29 | 26.74783 | 24.23905
|  |  | 8.5 | 14 |  | 6.454934 |  |  |  |  | 25.81974 | 14 | 10.13171 | 6.454934 | 8.5 | 14 | 100 | 0.6515 | 6.666667 | 4.3 | 29 | 26.74783 | 24.23905
|  |  | 8.6 | 16 |  | 7.902322 |  |  |  |  | 31.60929 | 16 | 11.5791 | 7.902322 | 8.6 | 16 | 100 | 0.6515 | 6.666667 | 4.3 | 17 | 15.67976 | 12.94876
|  |  | 8.7 | 16 |  | 7.902322 |  |  |  |  | 31.60929 | 16 | 11.5791 | 7.902322 | 8.7 | 16 | 100 | 0.6515 | 6.666667 | 4.4 | 17 | 15.67976 | 12.94876
|  |  | 8.8 | 16 |  | 7.352057 |  |  |  |  | 29.40823 | 16 | 10.9875 | 7.352057 | 8.8 | 16 | 100 | 0.7135 | 6.666667 | 4.4 | 9 | 8.301051 | 5.347829
|  |  | 8.9 | 17 | 100 | 8.038776 |  |  |  |  | 32.1551 | 17 | 11.67422 | 8.038776 | 8.9 | 17 | 100 | 0.7135 | 6.666667 | 4.5 | 9 | 8.301051 | 5.347829
|  |  | 9 | 17 |  | 8.038776 |  |  |  |  | 32.1551 | 17 | 11.67422 | 8.038776 | 9 | 17 | 100 | 0.7135 | 6.666667 | 4.5 | 5 | 4.611695 | 1.436251
|  |  | 9.1 | 16 |  | 7.352057 |  |  |  |  | 29.40823 | 16 | 10.9875 | 7.352057 | 9.1 | 16 | 100 | 0.7135 | 6.666667 | 4.6 | 5 | 4.611695 | 1.436251
|  |  | 9.2 | 22 |  | 11.47237 |  |  |  |  | 45.88948 | 22 | 15.10781 | 11.47237 | 9.2 | 22 | 100 | 0.7135 | 6.666667 | 4.6 | 4 | 3.689356 | 0.2916895
|  |  | 9.3 | 22 |  | 11.47237 |  |  |  |  | 45.88948 | 22 | 15.10781 | 11.47237 | 9.3 | 22 | 100 | 0.7135 | 6.666667 | 4.7 | 4 | 3.689356 | 0.2916895
|  |  | 9.4 | 18 |  | 8.725495 |  |  |  |  | 34.90198 | 18 | 12.36094 | 8.725495 | 9.4 | 18 | 100 | 0.7135 | 6.666667 | 4.7 | 4 | 3.689356 | 0.06946732
|  |  | 9.5 | 19 |  | 9.412214 |  |  |  |  | 37.64886 | 19 | 13.04766 | 9.412214 | 9.5 | 19 | 100 | 0.7135 | 6.666667 | 4.8 | 4 | 3.689356 | 0.06946732
|  |  | 9.6 | 21 |  | 10.78565 |  |  |  |  | 43.14261 | 21 | 14.4211 | 10.78565 | 9.6 | 21 | 100 | 0.7135 | 6.666667 | 4.8 | 4 | 3.689356 | -0.1527549
|  |  | 9.7 | 19 |  | 9.412214 |  |  |  |  | 37.64886 | 19 | 13.04766 | 9.412214 | 9.7 | 19 | 100 | 0.7135 | 6.666667 | 4.9 | 4 | 3.689356 | -0.1527549
|  |  | 9.8 | 19 |  | 8.819322 |  |  |  |  | 35.27729 | 19 | 12.41343 | 8.819322 | 9.8 | 19 | 100 | 0.7755 | 6.666667 | 4.9 | 4.5 | 3.883998 | 0.08322015
|  |  | 9.9 | 18 | 100 | 8.165983 |  |  |  |  | 32.66393 | 18 | 11.76009 | 8.165983 | 9.9 | 18 | 100 | 0.7755 | 6.666667 | 5 | 4.5 | 3.883998 | 0.08322015
|  |  | 10 | 18 |  | 8.165983 |  |  |  |  | 32.66393 | 18 | 11.76009 | 8.165983 | 10 | 18 | 100 | 0.7755 | 6.666667 | 5 | 5 | 4.315553 | 0.5147755
[11 empty] | 35.27729 | 19 | 12.41343 | 8.819322 | 10.1 | 19 | 100 | 0.7755 | 6.666667 | 5.1 | 5 | 4.315553 | 0.5147755
[11 empty] | 32.66393 | 18 | 11.76009 | 8.165983 | 10.2 | 18 | 100 | 0.7755 | 6.666667 | 5.1 | 5 | 4.315553 | 0.5147755
SG Geotechnika a.s. | [10 empty] | 32.66393 | 18 | 11.76009 | 8.165983 | 10.3 | 18 | 100 | 0.7755 | 6.666667 | 5.2 | 5 | 4.315553 | 0.5147755
Geologická 988/4, 152 00 Praha 5 | [10 empty] | 32.66393 | 18 | 11.76009 | 8.165983 | 10.4 | 18 | 100 | 0.7755 | 6.666667 | 5.2 | 7 | 6.041775 | 2.240997
tel.: +420 234 654 111 fax: +420 234 654 112 e-mail: info@geotechnika.cz | [10 empty] | 30.05058 | 17 | 11.10676 | 7.512644 | 10.5 | 17 | 100 | 0.7755 | 6.666667 | 5.3 | 7 | 6.041775 | 2.240997
Objednatel: | Geotechnika Ďurove, s.r.o. | [9 empty] | 43.11735 | 22 | 14.37345 | 10.77934 | 10.6 | 22 | 100 | 0.7755 | 6.666667 | 5.3 | 6 | 5.178664 | 1.377886
Název zakázky: | Karlovy Vary DP | [9 empty] | 32.66393 | 18 | 11.76009 | 8.165983 | 10.7 | 18 | 100 | 0.7755 | 6.666667 | 5.4 | 6 | 5.178664 | 1.377886
Číslo zakázky: | Měřili: | Zpracoval: |  |  | Schválil: |  |  | Datum: |  |  | 35.63313 | 20 | 12.46106 | 8.908281 | 10.8 | 20 | 100 | 0.8375 | 6.666667 | 5.4 | 6 | 5.178664 | 1.377886
23.0027.255Z28 | A. Horváth, M. Datel | L. Domín |  |  | Ing. M. Kvarda |  |  | 02.02.2023 |  |  | 40.61755 | 22 | 13.70717 | 10.15439 | 10.9 | 22 | 100 | 0.8375 | 6.666667 | 5.5 | 6 | 5.178664 | 1.377886
Poznámka: | [10 empty] | 43.10976 | 23 | 14.33022 | 10.77744 | 11 | 23 | 100 | 0.8375 | 6.666667 | 5.5 | 6 | 5.178664 | 1.377886
[11 empty] | 35.63313 | 20 | 12.46106 | 8.908281 | 11.1 | 20 | 100 | 0.8375 | 6.666667 | 5.6 | 6 | 5.178664 | 1.377886
[11 empty] | 30.6487 | 18 | 11.21495 | 7.662175 | 11.2 | 18 | 100 | 0.8375 | 6.666667 | 5.6 | 6 | 5.178664 | 1.377886
[11 empty] | 28.15649 | 17 | 10.5919 | 7.039123 | 11.3 | 17 | 100 | 0.8375 | 6.666667 | 5.7 | 6 | 5.178664 | 1.377886
[11 empty] | 25.66428 | 16 | 9.968847 | 6.41607 | 11.4 | 16 | 100 | 0.8375 | 6.666667 | 5.7 | 6 | 5.178664 | 1.377886
[11 empty] | 30.6487 | 18 | 11.21495 | 7.662175 | 11.5 | 18 | 100 | 0.8375 | 6.666667 | 5.8 | 6 | 5.178664 | 1.377886
[11 empty] | 30.6487 | 18 | 11.21495 | 7.662175 | 11.6 | 18 | 100 | 0.8375 | 6.666667 | 5.8 | 6 | 4.86618 | 1.106736
[11 empty] | 28.15649 | 17 | 10.5919 | 7.039123 | 11.7 | 17 | 100 | 0.8375 | 6.666667 | 5.9 | 6 | 4.86618 | 1.106736
[11 empty] | 31.20848 | 19 | 11.31356 | 7.80212 | 11.8 | 19 | 100 | 0.8995 | 6.666667 | 5.9 | 6 | 4.86618 | 1.106736
[11 empty] | 28.82668 | 18 | 10.71811 | 7.206669 | 11.9 | 18 | 100 | 0.8995 | 6.666667 | 6 | 6 | 4.86618 | 1.106736
[11 empty] | 28.82668 | 18 | 10.71811 | 7.206669 | 12 | 18 | 100 | 0.8995 | 6.666667 | 6 | 7 | 5.67721 | 1.917766
[11 empty] | 40.73569 | 23 | 13.69537 | 10.18392 | 12.1 | 23 | 100 | 0.8995 | 6.666667 | 6.1 | 7 | 5.67721 | 1.917766
[11 empty] | 35.97209 | 21 | 12.50447 | 8.993021 | 12.2 | 21 | 100 | 0.8995 | 6.666667 | 6.1 | 8 | 6.48824 | 2.728796
[11 empty] | 28.82668 | 18 | 10.71811 | 7.206669 | 12.3 | 18 | 100 | 0.8995 | 6.666667 | 6.2 | 8 | 6.48824 | 2.728796
[11 empty] | 26.44487 | 17 | 10.12266 | 6.611218 | 12.4 | 17 | 100 | 0.8995 | 6.666667 | 6.2 | 9 | 7.29927 | 3.539826
[11 empty] | 28.82668 | 18 | 10.71811 | 7.206669 | 12.5 | 18 | 100 | 0.8995 | 6.666667 | 6.3 | 9 | 7.29927 | 3.539826
[11 empty] | 38.35389 | 22 | 13.09992 | 9.588472 | 12.6 | 22 | 100 | 0.8995 | 6.666667 | 6.3 | 9 | 7.29927 | 3.539826
[11 empty] | 33.59028 | 20 | 11.90902 | 8.397571 | 12.7 | 20 | 100 | 0.8995 | 6.666667 | 6.4 | 9 | 7.29927 | 3.539826
[11 empty] | 36.29631 | 22 | 12.54419 | 9.074079 | 12.8 | 22 | 100 | 0.9615 | 6.666667 | 6.4 | 9 | 7.29927 | 3.539826
[11 empty] | 31.73479 | 20 | 11.40381 | 7.933698 | 12.9 | 20 | 100 | 0.9615 | 6.666667 | 6.5 | 9 | 7.29927 | 3.539826
[11 empty] | 24.89251 | 17 | 9.693238 | 6.223126 | 13 | 17 | 100 | 0.9615 | 6.666667 | 6.5 | 9 | 7.29927 | 3.539826
[11 empty] | 29.45403 | 19 | 10.83362 | 7.363507 | 13.1 | 19 | 100 | 0.9615 | 6.666667 | 6.6 | 9 | 7.29927 | 3.539826
[11 empty] | 31.73479 | 20 | 11.40381 | 7.933698 | 13.2 | 20 | 100 | 0.9615 | 6.666667 | 6.6 | 10 | 8.1103 | 4.350856
[11 empty] | 27.17327 | 18 | 10.26343 | 6.793317 | 13.3 | 18 | 100 | 0.9615 | 6.666667 | 6.7 | 10 | 8.1103 | 4.350856
[11 empty] | 29.45403 | 19 | 10.83362 | 7.363507 | 13.4 | 19 | 100 | 0.9615 | 6.666667 | 6.7 | 10 | 7.648769 | 3.930657
[11 empty] | 27.17327 | 18 | 10.26343 | 6.793317 | 13.5 | 18 | 100 | 0.9615 | 6.666667 | 6.8 | 10 | 7.648769 | 3.930657
[11 empty] | 31.73479 | 20 | 11.40381 | 7.933698 | 13.6 | 20 | 100 | 0.9615 | 6.666667 | 6.8 | 10 | 7.648769 | 3.930657
[11 empty] | 31.73479 | 20 | 11.40381 | 7.933698 | 13.7 | 20 | 100 | 0.9615 | 6.666667 | 6.9 | 10 | 7.648769 | 3.930657
[11 empty] | 23.47994 | 17 | 9.298764 | 5.869986 | 13.8 | 17 | 100 | 1.0235 | 6.666667 | 6.9 | 11 | 8.413645 | 4.695534
[11 empty] | 23.47994 | 17 | 9.298764 | 5.869986 | 13.9 | 17 | 100 | 1.0235 | 6.666667 | 7 | 11 | 8.413645 | 4.695534
[11 empty] | 25.66789 | 18 | 9.84575 | 6.416972 | 14 | 18 | 100 | 1.0235 | 6.666667 | 7 | 11 | 8.413645 | 4.695534
[11 empty] | 27.85583 | 19 | 10.39274 | 6.963958 | 14.1 | 19 | 100 | 1.0235 | 6.666667 | 7.1 | 11 | 8.413645 | 4.695534
[11 empty] | 25.66789 | 18 | 9.84575 | 6.416972 | 14.2 | 18 | 100 | 1.0235 | 6.666667 | 7.1 | 11 | 8.413645 | 4.695534
[11 empty] | 23.47994 | 17 | 9.298764 | 5.869986 | 14.3 | 17 | 100 | 1.0235 | 6.666667 | 7.2 | 11 | 8.413645 | 4.695534
[11 empty] | 19.10406 | 15 | 8.204792 | 4.776014 | 14.4 | 15 | 100 | 1.0235 | 6.666667 | 7.2 | 12 | 9.178522 | 5.460411
[11 empty] | #DIV/0! | 0 | #DIV/0! | #DIV/0! | 14.5 |  | 100 | 1.0235 | 6.666667 | 7.3 | 12 | 9.178522 | 5.460411
[11 empty] | #DIV/0! | 0 | #DIV/0! | #DIV/0! | 14.6 |  | 100 | 1.0235 | 6.666667 | 7.3 | 12 | 9.178522 | 5.460411
[11 empty] | #DIV/0! | 0 | #DIV/0! | #DIV/0! | 14.7 |  | 100 | 1.0235 | 6.666667 | 7.4 | 12 | 9.178522 | 5.460411
[11 empty] | #DIV/0! | 0 | #DIV/0! | #DIV/0! | 14.8 |  | 100 | 1.0855 | 6.666667 | 7.4 | 13 | 9.943399 | 6.225288
[11 empty] | #DIV/0! | 0 | #DIV/0! | #DIV/0! | 14.9 |  | 100 | 1.0855 | 6.666667 | 7.5 | 13 | 9.943399 | 6.225288
[11 empty] | #DIV/0! | 0 | #DIV/0! | #DIV/0! | 15 |  | 91 | 1.0855 | 6.066667 | 7.5 | 13 | 9.943399 | 6.225288
[11 empty] | #DIV/0! | 0 | #DIV/0! | #DIV/0! | 15.1 |  | 82 | 1.0855 | 5.466667 | 7.6 | 13 | 9.943399 | 6.225288
[11 empty] | #DIV/0! | 0 | #DIV/0! | #DIV/0! | 15.2 |  | 73 | 1.0855 | 4.866667 | 7.6 | 13 | 9.943399 | 6.225288
[11 empty] | #DIV/0! | 0 | #DIV/0! | #DIV/0! | 15.3 |  | 64 | 1.0855 | 4.266667 | 7.7 | 13 | 9.943399 | 6.225288
[11 empty] | #DIV/0! | 0 | #DIV/0! | #DIV/0! | 15.4 |  | 55 | 1.0855 | 3.666667 | 7.7 | 13 | 9.408019 | 5.731241
[11 empty] | #DIV/0! | 0 | #DIV/0! | #DIV/0! | 15.5 |  | 46 | 1.0855 | 3.066667 | 7.8 | 13 | 9.408019 | 5.731241
[11 empty] | #DIV/0! | 0 | #DIV/0! | #DIV/0! | 15.6 |  | 37 | 1.0855 | 2.466667 | 7.8 | 12 | 8.684325 | 5.007547
[11 empty] | #DIV/0! | 0 | #DIV/0! | #DIV/0! | 15.7 |  | 28 | 1.0855 | 1.866667 | 7.9 | 12 | 8.684325 | 5.007547
[11 empty] | #DIV/0! | 0 | #DIV/0! | #DIV/0! | 15.8 |  | 19 | 1.1475 | 1.266667 | 7.9 | 12 | 8.684325 | 5.007547
[11 empty] | #DIV/0! | 0 | #DIV/0! | #DIV/0! | 15.9 |  | 10 | 1.1475 | 0.6666667 | 8 | 12 | 8.684325 | 5.007547
[11 empty] | #DIV/0! | 0 | #DIV/0! | #DIV/0! | 16 |  | 10 | 1.1475 | 0.6666667 | 8 | 13 | 9.408019 | 5.731241
[17 empty] | 10 | 1.1475 | 0.6666667 | 8.1 | 13 | 9.408019 | 5.731241
[17 empty] | 10 | 1.1475 | 0.6666667 | 8.1 | 13 | 9.408019 | 5.731241
[17 empty] | 10 | 1.1475 | 0.6666667 | 8.2 | 13 | 9.408019 | 5.731241
[17 empty] | 10 | 1.1475 | 0.6666667 | 8.2 | 13 | 9.408019 | 5.731241
[17 empty] | 10 | 1.1475 | 0.6666667 | 8.3 | 13 | 9.408019 | 5.731241
[17 empty] | 10 | 1.1475 | 0.6666667 | 8.3 | 13 | 9.408019 | 5.731241
[17 empty] | 10 | 1.1475 | 0.6666667 | 8.4 | 13 | 9.408019 | 5.731241
[17 empty] | 10 | 1.2095 | 0.6666667 | 8.4 | 14 | 10.13171 | 6.454934
[17 empty] | 10 | 1.2095 | 0.6666667 | 8.5 | 14 | 10.13171 | 6.454934
[17 empty] | 9 | 1.2095 | 0.6 | 8.5 | 16 | 11.5791 | 7.902322
[17 empty] | 8 | 1.2095 | 0.5333333 | 8.6 | 16 | 11.5791 | 7.902322
[17 empty] | 7 | 1.2095 | 0.4666667 | 8.6 | 16 | 11.5791 | 7.902322
[17 empty] | 6 | 1.2095 | 0.4 | 8.7 | 16 | 11.5791 | 7.902322
[17 empty] | 5 | 1.2095 | 0.3333333 | 8.7 | 16 | 10.9875 | 7.352057
[17 empty] | 4 | 1.2095 | 0.2666667 | 8.8 | 16 | 10.9875 | 7.352057
[17 empty] | 3 | 1.2095 | 0.2 | 8.8 | 17 | 11.67422 | 8.038776
[17 empty] | 2 | 1.2095 | 0.1333333 | 8.9 | 17 | 11.67422 | 8.038776
[17 empty] | 1 | 1.2715 | 0.06666667 | 8.9 | 17 | 11.67422 | 8.038776
[17 empty] | 0 | 1.2715 | 0 | 9 | 17 | 11.67422 | 8.038776
[17 empty] | 0 | 1.2715 | 0 | 9 | 16 | 10.9875 | 7.352057
[17 empty] | -1 | 1.2715 | -0.06666667 | 9.1 | 16 | 10.9875 | 7.352057
[17 empty] | -2 | 1.2715 | -0.1333333 | 9.1 | 22 | 15.10781 | 11.47237
[17 empty] | -3 | 1.2715 | -0.2 | 9.2 | 22 | 15.10781 | 11.47237
[17 empty] | -4 | 1.2715 | -0.2666667 | 9.2 | 22 | 15.10781 | 11.47237
[17 empty] | -5 | 1.2715 | -0.3333333 | 9.3 | 22 | 15.10781 | 11.47237
[17 empty] | -6 | 1.2715 | -0.4 | 9.3 | 18 | 12.36094 | 8.725495
[17 empty] | -7 | 1.2715 | -0.4666667 | 9.4 | 18 | 12.36094 | 8.725495
[17 empty] | -8 | 1.3335 | -0.5333333 | 9.4 | 19 | 13.04766 | 9.412214
[17 empty] | 0 | 1.3335 | 0 | 9.5 | 19 | 13.04766 | 9.412214
[17 empty] | 0 | 1.3335 | 0 | 9.5 | 21 | 14.4211 | 10.78565
[17 empty] | 0 | 1.3335 | 0 | 9.6 | 21 | 14.4211 | 10.78565
[17 empty] | 0 | 1.3335 | 0 | 9.6 | 19 | 13.04766 | 9.412214
[17 empty] | 0 | 1.3335 | 0 | 9.7 | 19 | 13.04766 | 9.412214
[17 empty] | 0 | 1.3335 | 0 | 9.7 | 19 | 12.41343 | 8.819322
[17 empty] | 0 | 1.3335 | 0 | 9.8 | 19 | 12.41343 | 8.819322
[17 empty] | 0 | 1.3335 | 0 | 9.8 | 18 | 11.76009 | 8.165983
[17 empty] | 0 | 1.3335 | 0 | 9.9 | 18 | 11.76009 | 8.165983
[17 empty] | 0 | 1.3955 | 0 | 9.9 | 18 | 11.76009 | 8.165983
[17 empty] | 0 | 1.3955 | 0 | 10 | 18 | 11.76009 | 8.165983
[17 empty] | 0 | 1.3955 | 0 | 10 | 19 | 12.41343 | 8.819322
[17 empty] | 0 | 1.3955 | 0 | 10.1 | 19 | 12.41343 | 8.819322
[17 empty] | 0 | 1.3955 | 0 | 10.1 | 18 | 11.76009 | 8.165983
[17 empty] | 0 | 1.3955 | 0 | 10.2 | 18 | 11.76009 | 8.165983
[17 empty] | 0 | 1.3955 | 0 | 10.2 | 18 | 11.76009 | 8.165983
[17 empty] | 0 | 1.3955 | 0 | 10.3 | 18 | 11.76009 | 8.165983
[17 empty] | 0 | 1.3955 | 0 | 10.3 | 18 | 11.76009 | 8.165983
[17 empty] | 0 | 1.3955 | 0 | 10.4 | 18 | 11.76009 | 8.165983
[17 empty] | 0 | 1.4575 | 0 | 10.4 | 17 | 11.10676 | 7.512644
[17 empty] | 0 |  |  | 10.5 | 17 | 11.10676 | 7.512644
[20 empty] | 10.5 | 22 | 14.37345 | 10.77934
[20 empty] | 10.6 | 22 | 14.37345 | 10.77934
[20 empty] | 10.6 | 18 | 11.76009 | 8.165983
[20 empty] | 10.7 | 18 | 11.76009 | 8.165983
[20 empty] | 10.7 | 20 | 12.46106 | 8.908281
[20 empty] | 10.8 | 20 | 12.46106 | 8.908281
[20 empty] | 10.8 | 22 | 13.70717 | 10.15439
[20 empty] | 10.9 | 22 | 13.70717 | 10.15439
[20 empty] | 10.9 | 23 | 14.33022 | 10.77744
[20 empty] | 11 | 23 | 14.33022 | 10.77744
[20 empty] | 11 | 20 | 12.46106 | 8.908281
[20 empty] | 11.1 | 20 | 12.46106 | 8.908281
[20 empty] | 11.1 | 18 | 11.21495 | 7.662175
[20 empty] | 11.2 | 18 | 11.21495 | 7.662175
[20 empty] | 11.2 | 17 | 10.5919 | 7.039123
[20 empty] | 11.3 | 17 | 10.5919 | 7.039123
[20 empty] | 11.3 | 16 | 9.968847 | 6.41607
[20 empty] | 11.4 | 16 | 9.968847 | 6.41607
[20 empty] | 11.4 | 18 | 11.21495 | 7.662175
[20 empty] | 11.5 | 18 | 11.21495 | 7.662175
[20 empty] | 11.5 | 18 | 11.21495 | 7.662175
[20 empty] | 11.6 | 18 | 11.21495 | 7.662175
[20 empty] | 11.6 | 17 | 10.5919 | 7.039123
[20 empty] | 11.7 | 17 | 10.5919 | 7.039123
[20 empty] | 11.7 | 19 | 11.31356 | 7.80212
[20 empty] | 11.8 | 19 | 11.31356 | 7.80212
[20 empty] | 11.8 | 18 | 10.71811 | 7.206669
[20 empty] | 11.9 | 18 | 10.71811 | 7.206669
[20 empty] | 11.9 | 18 | 10.71811 | 7.206669
[20 empty] | 12 | 18 | 10.71811 | 7.206669
[20 empty] | 12 | 23 | 13.69537 | 10.18392
[20 empty] | 12.1 | 23 | 13.69537 | 10.18392
[20 empty] | 12.1 | 21 | 12.50447 | 8.993021
[20 empty] | 12.2 | 21 | 12.50447 | 8.993021
[20 empty] | 12.2 | 18 | 10.71811 | 7.206669
[20 empty] | 12.3 | 18 | 10.71811 | 7.206669
[20 empty] | 12.3 | 17 | 10.12266 | 6.611218
[20 empty] | 12.4 | 17 | 10.12266 | 6.611218
[20 empty] | 12.4 | 18 | 10.71811 | 7.206669
[20 empty] | 12.5 | 18 | 10.71811 | 7.206669
[20 empty] | 12.5 | 22 | 13.09992 | 9.588472
[20 empty] | 12.6 | 22 | 13.09992 | 9.588472
[20 empty] | 12.6 | 20 | 11.90902 | 8.397571
[20 empty] | 12.7 | 20 | 11.90902 | 8.397571
[20 empty] | 12.7 | 22 | 12.54419 | 9.074079
[20 empty] | 12.8 | 22 | 12.54419 | 9.074079
[20 empty] | 12.8 | 20 | 11.40381 | 7.933698
[20 empty] | 12.9 | 20 | 11.40381 | 7.933698
[20 empty] | 12.9 | 17 | 9.693238 | 6.223126
[20 empty] | 13 | 17 | 9.693238 | 6.223126
[20 empty] | 13 | 19 | 10.83362 | 7.363507
[20 empty] | 13.1 | 19 | 10.83362 | 7.363507
[20 empty] | 13.1 | 20 | 11.40381 | 7.933698
[20 empty] | 13.2 | 20 | 11.40381 | 7.933698
[20 empty] | 13.2 | 18 | 10.26343 | 6.793317
[20 empty] | 13.3 | 18 | 10.26343 | 6.793317
[20 empty] | 13.3 | 19 | 10.83362 | 7.363507
[20 empty] | 13.4 | 19 | 10.83362 | 7.363507
[20 empty] | 13.4 | 18 | 10.26343 | 6.793317
[20 empty] | 13.5 | 18 | 10.26343 | 6.793317
[20 empty] | 13.5 | 20 | 11.40381 | 7.933698
[20 empty] | 13.6 | 20 | 11.40381 | 7.933698
[20 empty] | 13.6 | 20 | 11.40381 | 7.933698
[20 empty] | 13.7 | 20 | 11.40381 | 7.933698
[20 empty] | 13.7 | 17 | 9.298764 | 5.869986
[20 empty] | 13.8 | 17 | 9.298764 | 5.869986
[20 empty] | 13.8 | 17 | 9.298764 | 5.869986
[20 empty] | 13.9 | 17 | 9.298764 | 5.869986
[20 empty] | 13.9 | 18 | 9.84575 | 6.416972
[20 empty] | 14 | 18 | 9.84575 | 6.416972
[20 empty] | 14 | 19 | 10.39274 | 6.963958
[20 empty] | 14.1 | 19 | 10.39274 | 6.963958
[20 empty] | 14.1 | 18 | 9.84575 | 6.416972
[20 empty] | 14.2 | 18 | 9.84575 | 6.416972
[20 empty] | 14.2 | 17 | 9.298764 | 5.869986
[20 empty] | 14.3 | 17 | 9.298764 | 5.869986
[20 empty] | 14.3 | 15 | 8.204792 | 4.776014
[20 empty] | 14.4 | 15 | 8.204792 | 4.776014
[20 empty] | 14.4 | 0 | #DIV/0! | #DIV/0!
[20 empty] | 14.5 | 0 | #DIV/0! | #DIV/0!
[20 empty] | 14.5 | 0 | #DIV/0! | #DIV/0!
[20 empty] | 14.6 | 0 | #DIV/0! | #DIV/0!
[20 empty] | 14.6 | 0 | #DIV/0! | #DIV/0!
[20 empty] | 14.7 | 0 | #DIV/0! | #DIV/0!
[20 empty] | 14.7 | 0 | #DIV/0! | #DIV/0!
[20 empty] | 14.8 | 0 | #DIV/0! | #DIV/0!
[20 empty] | 14.8 | 0 | #DIV/0! | #DIV/0!
[20 empty] | 14.9 | 0 | #DIV/0! | #DIV/0!
[20 empty] | 14.9 | 0 | #DIV/0! | #DIV/0!
[20 empty] | 15 | 0 | #DIV/0! | #DIV/0!
[20 empty] | 15 | 0 | #DIV/0! | #DIV/0!
[20 empty] | 15.1 | 0 | #DIV/0! | #DIV/0!
[20 empty] | 15.1 | 0 | #DIV/0! | #DIV/0!
[20 empty] | 15.2 | 0 | #DIV/0! | #DIV/0!
[20 empty] | 15.2 | 0 | #DIV/0! | #DIV/0!
[20 empty] | 15.3 | 0 | #DIV/0! | #DIV/0!
[20 empty] | 15.3 | 0 | #DIV/0! | #DIV/0!
[20 empty] | 15.4 | 0 | #DIV/0! | #DIV/0!
[20 empty] | 15.4 | 0 | #DIV/0! | #DIV/0!
[20 empty] | 15.5 | 0 | #DIV/0! | #DIV/0!
[20 empty] | 15.5 | 0 | #DIV/0! | #DIV/0!
[20 empty] | 15.6 | 0 | #DIV/0! | #DIV/0!
[20 empty] | 15.6 | 0 | #DIV/0! | #DIV/0!
[20 empty] | 15.7 | 0 | #DIV/0! | #DIV/0!
[20 empty] | 15.7 | 0 | #DIV/0! | #DIV/0!
[20 empty] | 15.8 | 0 | #DIV/0! | #DIV/0!
[20 empty] | 15.8 | 0 | #DIV/0! | #DIV/0!
[20 empty] | 15.9 | 0 | #DIV/0! | #DIV/0!
[20 empty] | 15.9 | 0 | #DIV/0! | #DIV/0!
[20 empty] | 16 | 0 | #DIV/0! | #DIV/0!
[20 empty] | 16 | 0 | 0 | 0
[20 empty] | 16.1 | 0 | 0 | 0
[20 empty] | 16.1 | 0 | 0 | 0
[20 empty] | 16.2 | 0 | 0 | 0
[20 empty] | 16.2 | 0 | 0 | 0
[20 empty] | 16.3 | 0 | 0 | 0
[20 empty] | 16.3 | 0 | 0 | 0
[20 empty] | 16.4 | 0 | 0 | 0
[20 empty] | 16.4 | 0 | 0 | 0
[20 empty] | 16.5 | 0 | 0 | 0
[20 empty] | 16.5 | 0 | 0 | 0
[20 empty] | 16.6 | 0 | 0 | 0
[20 empty] | 16.6 | 0 | 0 | 0
[20 empty] | 16.7 | 0 | 0 | 0
[20 empty] | 16.7 | 0 | 0 | 0
[20 empty] | 16.8 | 0 | 0 | 0
[20 empty] | 16.8 | 0 | 0 | 0
[20 empty] | 16.9 | 0 | 0 | 0
[20 empty] | 16.9 | 0 | 0 | 0
[20 empty] | 17 | 0 | 0 | 0
[20 empty] | 17 | 0 | 0 | 0
[20 empty] | 17.1 | 0 | 0 | 0
[20 empty] | 17.1 | 0 | 0 | 0
[20 empty] | 17.2 | 0 | 0 | 0
[20 empty] | 17.2 | 0 | 0 | 0
[20 empty] | 17.3 | 0 | 0 | 0
[20 empty] | 17.3 | 0 | 0 | 0
[20 empty] | 17.4 | 0 | 0 | 0
[20 empty] | 17.4 | 0 | 0 | 0
[20 empty] | 17.5 | 0 | 0 | 0
[20 empty] | 17.5 | 0 | 0 | 0
[20 empty] | 17.6 | 0 | 0 | 0
[20 empty] | 17.6 | 0 | 0 | 0
[20 empty] | 17.7 | 0 | 0 | 0
[20 empty] | 17.7 | 0 | 0 | 0
[20 empty] | 17.8 | 0 | 0 | 0
[20 empty] | 17.8 | 0 | 0 | 0
[20 empty] | 17.9 | 0 | 0 | 0
[20 empty] | 17.9 | 0 | 0 | 0
[20 empty] | 18 | 0 | 0 | 0
[20 empty] | 18 | 0 | 0 | 0
[20 empty] | 18.1 | 0 | 0 | 0
[20 empty] | 18.1 | 0 | 0 | 0
[20 empty] | 18.2 | 0 | 0 | 0
[20 empty] | 18.2 | 0 | 0 | 0
[20 empty] | 18.3 | 0 | 0 | 0
[20 empty] | 18.3 | 0 | 0 | 0
[20 empty] | 18.4 | 0 | 0 | 0
[20 empty] | 18.4 | 0 | 0 | 0
[20 empty] | 18.5 | 0 | 0 | 0
[20 empty] | 18.5 | 0 | 0 | 0
[20 empty] | 18.6 | 0 | 0 | 0
[20 empty] | 18.6 | 0 | 0 | 0
[20 empty] | 18.7 | 0 | 0 | 0
[20 empty] | 18.7 | 0 | 0 | 0
[20 empty] | 18.8 | 0 | 0 | 0
[20 empty] | 18.8 | 0 | 0 | 0
[20 empty] | 18.9 | 0 | 0 | 0
[20 empty] | 18.9 | 0 | 0 | 0
[20 empty] | 19 | 0 | 0 | 0
[20 empty] | 19 | 0 | 0 | 0
[20 empty] | 19.1 | 0 | 0 | 0
[20 empty] | 19.1 | 0 | 0 | 0
[20 empty] | 19.2 | 0 | 0 | 0
[20 empty] | 19.2 | 0 | 0 | 0
[20 empty] | 19.3 | 0 | 0 | 0
[20 empty] | 19.3 | 0 | 0 | 0
[20 empty] | 19.4 | 0 | 0 | 0
[20 empty] | 19.4 | 0 | 0 | 0
[20 empty] | 19.5 | 0 | 0 | 0
[20 empty] | 19.5 | 0 | 0 | 0
[20 empty] | 19.6 | 0 | 0 | 0
[20 empty] | 19.6 | 0 | 0 | 0
[20 empty] | 19.7 | 0 | 0 | 0
[20 empty] | 19.7 | 0 | 0 | 0
[20 empty] | 19.8 | 0 | 0 | 0
[20 empty] | 19.8 | 0 | 0 | 0
[20 empty] | 19.9 | 0 | 0 | 0
[20 empty] | 19.9 | 0 | 0 | 0
[20 empty] | 20 | 0 | 0 | 0
[20 empty] | 20 | 0 | 0 | 0
[20 empty] | 20.1 | 0 | 0 | 0
[20 empty] | 20.1 | 0 | 0 | 0
[20 empty] | 20.2 | 0 | 0 | 0
[20 empty] | 20.2 | 0 | 0 | 0
[20 empty] | 20.3 | 0 | 0 | 0
[20 empty] | 20.3 | 0 | 0 | 0
[20 empty] | 20.4 | 0 | 0 | 0
[20 empty] | 20.4 | 0 | 0 | 0
[20 empty] | 20.5 | 0 | 0 | 0
[20 empty] | 20.5 | 0 | 0 | 0
[20 empty] | 20.6 | 0 | 0 | 0
[20 empty] | 20.6 | 0 | 0 | 0
[20 empty] | 20.7 | 0 | 0 | 0
[20 empty] | 20.7 | 0 | 0 | 0
[20 empty] | 20.8 | 0 | 0 | 0
[20 empty] | 20.8 | 0 | 0 | 0
[20 empty] | 20.9 | 0 | 0 | 0
[20 empty] | 20.9 | 0 | 0 | 0
[20 empty] | 21 | 0 | 0 | 0
[20 empty] | 21 | 0 | 0 | 0