## sloupky
Výpis prvků - Slopky
SCHÉMA | Typ | celková délka prvku [m] | Počet kusů | POPIS | POVRCHOVÁ ÚPRAVA
| S1 | 2.9 | 2 | Železobetonový typový prebabrikovaný sloupek průřezu "H". Sloupek zapuštěn do armované hlavy piloty s vetknutím 600mm. Sloupek bude opatřen závitovými pouzdry pro připojení průrazek k vodivému propojení dílců a následnému ukolejnění protihlukové stěny. V horní části sloupku je umístěn otvor pro manipulaci. Materiál – C 30/37 XC4, XF3 | Pohledový beton sloupky budou do výšky 200mm nad UT chráněny voduodpudivými nátěry 2xNp + 2xNa
| S2 | 3.8 | 3
| S3 | 4 | 11
| S4 | 4.1 | 8
| S5 | 4.2 | 1
| S6 | 4.9 | 4
| S7 | 5 | 3
| S8 | 3.8 | 1 | Železobetonový typový prebabrikovaný lomový sloupek průřezu "L" se zalomením 15° Sloupek zapuštěn do armované hlavy piloty s vetknutím 600mm. Sloupek bude opatřen závitovými pouzdry pro připojení průrazek k vodivému propojení dílců a následnému ukolejnění protihlukové stěny. V horní části sloupku je umístěn otvor pro manipulaci. Materiál – C 30/37 XC4, XF3
| S9 | 4.8 | 1

## sokl
Výpis prvků - Soklové panely
Typ | SCHÉMA | POPIS | tloušťka prvku [mm] | POČET KUSŮ | POVRCHOVÁ ÚPRAVA
|  |  | Plocha[m2] | Plocha celkem [m2]
P1 |  | Železobetonový systémový prefabrikovaný soklový panel. Materiál – C 30/37 XC4, XF3 ocel 10 505 (R) výztuž: vodorovná O12, svislá O8, velikost ok 70x200 (na okraji panelu 70x130), | 120 | 23 | Pohledový beton zkosení hran 10x10mm
|  |  | 2,376 | 54648
P2 |  | Železobetonový systémový prefabrikovaný soklový panel -zkrácený. Materiál – C 30/37 XC4, XF3 ocel 10 505 (R) výztuž: vodorovná O12, svislá O8, velikost ok 70x200 (na okraji panelu 70x130), | 120 | 1
|  |  | 1.776 | 1.776 |  | panely opatřeny svislými proužky o šířce 2 cm ve vzdálenostech po 10 cm. Provedení pruhů bude pískováním nebo polepením z obou stran.
P3 |  | Železobetonový prefabrikovaný soklový panel Atyp - zesílený z důvodu jednostranného přítížení přisypanou zeminou Materiál – C 30/37 XC4, XF3 ocel 10 505 (R) výztuž: vviz příloha atypické prvky | 160 | 9
|  |  | 4.752 | 42.768
P4 |  | Železobetonový soklovýprefabrikát - panely použity jako prefabrikovaný základový pas s vybráním kvůli omezení zatížení panelu tlakem přisypané zeminy. . Panely budou opatřeny ochranným voduodpudivým nátěrem 2xNp + 2xNa po celém povrchu Materiál – C 30/37 XC4, XF3 ocel 10 505 (R) výztuž: výztuž: vviz příloha atypické prvky | 160 | 7
|  |  | 1.75 | 12.25
P5 |  | Železobetonový prefabrikovaný přechodový soklový panel. Atyp - panel pro překonání výškových změn v založení (změna výšky 0,7m) - panely použity jako prefabrikovaný základový pas (rovnoměrně oboustranně přisypány zeminou) Panely budou opatřeny ochranným voduodpudivým nátěrem 2xNp + 2xNa po celém povrchu - 1 ks panelu je zrcadlovým obrazem druhého - tuto skutečnost je nutno zohlednit ve vyztužení (uložení viz Rozvinutý pohled) Materiál – C 30/37 XC4, XF3 ocel 10 505 (R) výztuž: výztuž: vviz příloha atypické prvky | 160 | 2
|  |  | 3.53 | 7.06

## výplň
Výpis prvků - Výplňové panely
Typ | SCHÉMA |  | POČET KUSŮ | POPIS | POVRCHOVÁ ÚPRAVA
|  | Plocha[m2] | Plocha celkem [m2] | (mm)
V1 |  |  | 4 | Pole opatřené systémovými akusticky odrazivými plnými panely - materiál není předepsán, panel však musí vyhovět následujícím požadavkům: požadavek na zvukovou neprůzvučnost stupně B3 (dle ČSN EN 1793-2). - požadavek na bezúdržbovost a deklarovanou minimální životnost 30 let - požadavek na stabilitu a únosnost konstrukce pole jako celku po celou dobu životnosti, bez ohledu na počtu použitých panelů (minimální výška použitých panelů 0,6m) - panely musí obsahovat úchyty pro manipulaci jeřábem. - panely musí obsahovat přípravu pro připojení ocelových průrazek pro vodivé propojení panelů a následné ukolejnění Součástí dodávky jsou: - pryžové těsnící pásky pro utěsnění spár mezi jednotlivými panely a sloupky, popřípadě elektricky izolační pryžové pásy pro oddělení vodivě propojených celků - viz schéma vodivého propojení prvků, - stříška pro zakrytí panelů, pokud to jejich konstrukce vyžaduje - veškeré kotvící a zabezpečovací prvky (panely musí být zabezpečeny proti pohybu v konstrukci) | Modrá RAL 5010 - probarveno ve struktuře materiálu povrchu panelů
|  | 8.32 | 33.28
V2 |  |  | 1
|  | 7.7 | 7.7
V3 |  |  | 5
|  | 10.3 | 51.5
V4 |  |  | 3
|  | 10.7 | 32.1
V5 |  |  | 3
|  | 11.48 | 34.44
V6 |  |  | 7
|  | 11.08 | 77.56
V7 |  |  | 2 | Náběhové pole opatřené systémovými akusticky odrazivými plnými panely - zkrácení 1m. Požadavky a součásti dtto typy V1-V6
|  | 8.51 | 17.02
V8 |  |  | 7 | Pole opatřené transparentními systémovými akusticky odrazivými panely. Panely budou z důvodu zajištění stabiliy rozděleny systémovým nosným rámem s čirým zasklením. Tloušťka prvků rámu nepřesáhne 150mm - panely budou z důvodu ochrany před nálety ptactva to transparentních výplní opatřeny svislými proužky o šířce 2 cm ve vzdálenostech po 10 cm. Provedení pruhů bude pískováním z obou stran. Pořadavky: - požadavek na zvukovou neprůzvučnost stupně B3 (dle ČSN EN 1793-2). - v případě použití ocelových prků bude protikorozní ochrana vycházet z předpisu SŽDC S 5/4. PKO - pro stupeň korozní agresivity atmosféry C5-I velmi vysoká - provedení antivandal Ostatní požadavky a součásti dtto typy V1-V6 | barva rámu: Modrá RAL 5010 Výplně: transparentní číré zasklení s pískovanými pruhy z obou stran šíře 2cm - rozteč 10cm
|  | 8.32 | 58.24
V3 prostupné pole |  |  | 1 | Pole opatřené systémovými akusticky odrazivými plnými panely umožňujícími vytvoření prostupu o šířce min. 1,2m a výšce min 2m, v časovém limitu 5 minut, za použití běžných technických prostředků používaných jednotkami požární ochrany. Panely prostupné pro zásah složek IZS budou pro toto použití odsouhlaseny GŘ SŽDC (na základě vyjádření HZS) Ostatní požadavky a součásti dtto typy V1-V6 | Modrá RAL 5010 - probarveno ve struktuře materiálu povrchu panelů
|  | 10.3 | 10.3
V6 prostupné pole |  |  | 1
|  | 11.08 | 11.08