## P1_1-LovLi
ÚČELOVÝ PODÉLNÝ GEOTECHNICKÝ PROFIL
staničení (km) |  | 2.65 | 2.7 | 2.75 | 2.8 | 2.85 | 2.9 | 2.95 | 3 | 3.05 |  |  | 3.85 | 3.9 | 3.95 | 4 | 4.05 | 4.1 | 4.15 | 4.2 | 4.25 | 4.3 | 4.35 | 4.4 | 4.45 | 4.5 | 4.55 |  |  | 9.35 | 9.4 | 9.45 | 9.5 | 9.55 | 9.6 | 9.65 | 9.7 | 9.75 | 9.8 | 9.85 | 9.9
stanice a zastávky | ZÚ km 2,705 | [8 empty] | KÚ km 2,988 |  |  | ZÚ km 3,891 |  |  |  |  | žst. Čížkovice | [7 empty] | KÚ km 4,510 |  |  |  | ZÚ km 9,385 | [10 empty] | KÚ km 9,862
směr |  |  | Libochovice
morfologie trati
umělé stavby
vzdálenost mezi sondami (m) |  |  |  |  | 200 | 0 | [10 empty] | 200 | 0 |  | 160 |  |  |  | #VALUE! |  | 0 |  |  |  | 0 |  |  | 180 | 0 |  | 0 | 214 | 0
staničení sond (km) |  |  | 2.7 |  |  |  | 2.9 | [7 empty] | 3.95 |  |  |  | 4.15 |  |  | 4.31 | [8 empty] | 9.42 |  |  |  | 9.6 |  |  |  | 9.814
Konstrukce koleje | 0,00 |  | S49/SB |  |  |  | T/SB5 |  |  |  |  | 0,00 |  |  | S49/dř |  |  |  | T/SB5 | [9 empty] | 0,00 |  | T/dř |  |  |  | T/dř |  |  |  | S49/SB6
| 0.05 | [10 empty] | 0.05 | [16 empty] | 0.05 | [12 empty] | - materiály konstrukčních vrstev :
| 0.1 | [10 empty] | 0.1 | [16 empty] | 0.1
| 0.15 | [10 empty] | 0.15 | [16 empty] | 0.15 | [13 empty] | ŠL čisté a slabě znečištěné
| 0.2 | [10 empty] | 0.2 | [16 empty] | 0.2
| 0.25 | [10 empty] | 0.25 | [16 empty] | 0.25 | [13 empty] | ŠL silně znečištěné, zcela zanesené
| 0.3 | [10 empty] | 0.3 | [16 empty] | 0.3
| 0.35 | [10 empty] | 0.35 | [16 empty] | 0.35 | [12 empty] | šp | štěrkopísek |  | šdt | štěrkodrť
| 0.4 | [10 empty] | 0.4 | [16 empty] | 0.4
| 0.45 | [10 empty] | 0.45 |  |  | F3 | pevná |  |  | F6 | tuhá | [8 empty] | 0.45 | [9 empty] | G3 |  |  | štět | štět |  | kam | kameny
| 0.5 | [10 empty] | 0.5 |  |  | F3 |  |  |  | F6 | [9 empty] | 0.5 | [9 empty] | G3
| 0.55 |  | S5 | [8 empty] | 0.55 |  |  | F3 |  |  |  | F6 |  |  | F7 | pevná | [5 empty] | 0.55 | [9 empty] | F7 | tuhá |  | škv | škvára
| 0.6 |  | S5 |  |  |  | F6 | pevná |  |  |  | 0.6 |  |  | F3 |  |  |  | F6 |  |  | F7 | [6 empty] | 0.6 |  | G5 | [7 empty] | F7
| 0.65 |  | F2 |  |  |  | F6 |  |  |  |  | 0.65 | [6 empty] | F6 |  |  | F7 | [6 empty] | 0.65 |  | G5 |  |  |  | G3 | [6 empty] | KR | kamenná rovnanina
| 0.7 |  | F2 |  |  |  | F6 |  |  |  |  | 0.7 | [6 empty] | F6 |  |  | F7 | [6 empty] | 0.7 |  | G5 |  |  |  | G3
| 0.75 | [5 empty] | F6 |  |  |  |  | 0.75 | [6 empty] | F6 | [9 empty] | 0.75 |  | G5 |  |  |  | G3 | [7 empty] | GT | stávající geotextílie
| 0.8 | [5 empty] | F6 |  |  |  |  | 0.8 | [6 empty] | F6 | [9 empty] | 0.8 |  | F6 | tuhá |  |  | G3
| 0.85 | [5 empty] | F6 |  |  |  |  | 0.85 | [6 empty] | F6 | [9 empty] | 0.85 |  | F6 |  |  |  | F6 | tuhá | [5 empty] | - zeminy tělesa :
| 0.9 | [5 empty] | F6 |  |  |  |  | 0.9 | [6 empty] | F6 | [9 empty] | 0.9 |  | F6 |  |  |  | F6
| 0.95 | [5 empty] | F6 |  |  |  |  | 0.95 | [16 empty] | 0.95 |  | F6 |  |  |  | F6 | [6 empty] | G3 | štěrk s příměsí jemnozrnné zeminy
| 1 | [5 empty] | F6 |  |  |  |  | 1 | [16 empty] | 1 |  | F6 |  |  |  | F6
| 1.05 | [5 empty] | F6 |  |  |  |  | 1.05 | [16 empty] | 1.05 |  | F6 |  |  |  | F6 | [6 empty] | G4 | štěrk hlinitý
| 1.1 | [10 empty] | 1.1 | [16 empty] | 1.1 |  | F6 |  |  |  | F6
| 1.15 | [10 empty] | 1.15 | [16 empty] | 1.15 |  | F6 |  |  |  | F6 | [6 empty] | G5 | štěrk jílovitý
| 1.2 | [10 empty] | 1.2 | [16 empty] | 1.2 | [5 empty] | F6
| 1.25 | [10 empty] | 1.25 | [16 empty] | 1.25 | [12 empty] | S3 | písek s příměsí jemnozrnné zeminy
| 1.3 | [10 empty] | 1.3 | [16 empty] | 1.3
| 1.35 | [10 empty] | 1.35 | [16 empty] | 1.35 | [12 empty] | S4 | písek hlinitý
| 1.4 | [10 empty] | 1.4 | [16 empty] | 1.4
* podle ČSN 73 6133 | 1.45 | [10 empty] | 1.45 | [16 empty] | 1.45 | [12 empty] | S5 | písek jílovitý
** podle SŽDC S4 | 1.5 | [10 empty] | 1.5 | [16 empty] | 1.5
zatřídění zemin v úrovni zat.zk. nebo zemní pláně * |  |  | F2 CG |  |  |  | F6 CI | [7 empty] | F3 MS |  |  |  | F6 CL |  |  | F7 MH | [8 empty] | F6 CL |  |  |  | F6 CL |  |  |  | F7 MH
změřený modul přetvárnosti Eo (MPa) |  |  | 15.2 |  |  |  | 32.61 | [7 empty] | 13.1 |  |  |  | 20 |  |  | 11.3 | [8 empty] | 10.98 |  |  |  | 20.18 |  |  |  | 9.9 | [6 empty] | F5 | hlína s nízkou a střední plasticitou
opravný součinitel Z |  |  | 0.8 |  |  |  | 0.4 | [7 empty] | 0.6 |  |  |  | 0.6 |  |  | 0.3 | [8 empty] | 0.6 |  |  |  | 0.6 |  |  |  | 0.5
redukovaný (návrhový) modul přetvárnosti Eor (MPa) |  | 0 | 12.16 |  |  |  | 13.044 | 0 | 0 | 0 |  |  | 0 | 0 | 7.86 | 0 | 0 | 0 | 12 | 0 | 0 | 3.39 | 0 | 0 | 0 | 0 |  |  |  |  | 6.588 | 0 | 0 | 0 | 12.108 | 0 | 0 | 0 | 4.95 | 0 | 0 | F2 | jíl štěrkovitý |  |  | F6 | jíl s nízkou a střední plasticitou
kvalita do hloubky : roste | [41 empty] | F3 | hlína písčitá |  |  | F7 | hlína s vysokou plasticitou
konstantní
klesá | [41 empty] | F4 | jíl písčitý |  |  | F8 | jíl s vysokou plasticitou
vodní režim Ic nad 1,0 příznivý
0,7 < Ic < 1,0 nepříznivý | [41 empty] | vodní režim : |  |  |  |  | namrzavost :
Ic < 0,7 velmi nepříznivý | [41 empty] | P | příznivý |  |  |  | Ne | nenamrzavá
[42 empty] | NE | nepříznivý |  |  |  | Na | namrzavá
namrzavost : nenamrzavá | [41 empty] | VN | velmi nepříznivý |  |  |  | NN | nebezpečně namrzavá
mírně namrzavá - namrzavá
nebezpečně namrzavá
přípustná hloubka promrzání zemní pláně (m)
minimální tloušťka štěrkodrti s ohledem na promrzání (m) |  | 0
při mrazovém indexu Imn = 300 oC . den
| - umělé stavby : | [7 empty] | - morfologie trati : | [18 empty] | GeoTec-GS, a.s, Chmelová 2920/6, 106 00 Praha 10 | [18 empty] | Zak. č. 2015-260
most
2,900 - sondy - fa GeoTec-GS, 2016 | [10 empty] | v úrovni okolního terénu | [5 empty] | úroveň zatěž.zkoušky | [29 empty] | Datum : 04/2016
2,700 - archivní sondy - fa G4 CONSITE, 2014 |  | propustek | [14 empty] | hladina podzemní vody nebo zvodnělá poloha | [10 empty] | Stavba: Modernizace trati Louny - Lovosice
násep
|  | silniční nadjezd | [14 empty] | výron vody v pražcovém podloží | [10 empty] | Lovosice - Libochovice
odřez
|  | nástupiště | [25 empty] | ÚČELOVÝ GEOTECHNICKÝ PROFIL | [18 empty] | Příloha č. 1.1
zářez
přejezd
nulová úroveň sondy je v úrovni stávající úložné plochy pražců

## P1_2-LouKo
ÚČELOVÝ PODÉLNÝ GEOTECHNICKÝ PROFIL
staničení (km) |  | 7 | 7.05 | 7.1 | 7.15 | 7.2 | 7.25 | 7.3 | 7.35 | 7.4 | 7.45 | 7.5 | 7.55 | 7.6 | 7.65 | 7.7 | 7.75 | 7.8 | 7.85 | 7.9 | 7.95 | 8 | 8.05 | 8.1 | 8.15 | 8.2 | 8.25 | 8.3 | 8.35 | 8.4 | 8.45 | 8.5 | 8.55 | 8.6 | 8.65 | 8.7 | 8.75 | 8.8 | 8.85 | 8.9 | 8.95 | 9 | 9.05 | 9.1 | 9.15 | 9.2 | 9.25 | 9.3 | 9.35 | 9.4 | 9.45 | 9.5 | 9.55 | 9.6 | 9.65 | 9.7 | 9.75 | 9.8 | 9.85 | 9.9 | 9.95 | 10 | 10.05 | 10.1 | 10.15 | 10.2 | 10.25 | 10.3 | 10.35 | 10.4 | 10.45 | 10.5 | 10.55 | 10.6 | 10.65 | 10.7 | 10.75 | 10.8 | 10.85 | 10.9 | 10.95 | 11 | 11.05 | 11.1 | 11.15 | 11.2 | 11.25 | 11.3 | 11.35 | 11.4 | 11.45 | 11.5 | 11.55 | 11.6 | 11.65 | 11.7 | 11.75 | 11.8 | 11.85 | 11.9 | 11.95 | 12 | 12.05 | 12.1 | 12.15 | 12.2 | 12.25 | 12.3 | 12.35
stanice a zastávky | ZÚ km 7,049 | [104 empty] | žst. Koštice nad Ohří
směr |  |  | Libochovice
morfologie trati
umělé stavby
vzdálenost mezi sondami (m) |  |  |  |  | 141 |  | 144 |  | 16 | 100 |  |  | 150 | 0 |  | 200 |  | 0 |  | 200 |  | 0 |  | 200 |  |  | 100 |  | 100 |  |  |  |  | 0 |  | 200 |  | 0 |  | 130 |  |  | 170 |  |  | 150 |  | 120 |  |  | 117 |  |  | 153 |  |  |  | 0 |  | 200 |  | 0 |  | 200 |  | 0 |  | 200 |  | 0 |  | 200 |  | 0 |  | 200 |  | 0 |  | 200 |  | 0 |  | 200 |  | 0 |  |  |  | 0 |  | 500 | [5 empty] | 185 |  |  | 115 |  |  | 200 |  |  | 100
staničení sond (km) |  |  | 7.049 |  |  | 7.19 |  | 7.334 | 7.35 |  | 7.45 |  |  | 7.6 |  |  |  | 7.8 |  |  |  | 8 |  |  |  | 8.2 |  | 8.3 |  | 8.4 |  |  |  | 8.6 |  |  |  | 8.8 |  |  | 8.93 |  |  | 9.1 |  |  | 9.25 |  | 9.37 |  |  | 9.487 |  |  | 9.64 |  |  | 9.8 |  |  |  | 10 |  |  |  | 10.2 |  |  |  | 10.4 |  |  |  | 10.6 |  |  |  | 10.8 |  |  |  | 11 |  |  |  | 11.2 | [9 empty] | 11.7 |  |  |  | 11.885 |  | 12 |  |  |  | 12.2 |  | 12.3
Konstrukce koleje | 0,00 |  | S49/SB6 |  |  | T/SB5 |  | S49/dř | S49/dř |  | T/SB5 |  |  | S49/dř |  |  |  | T/SB5 |  |  |  | T/SB5 |  |  |  | T/SB5 |  | S49/SB5 |  | T/SB5 |  |  |  | T/SB5 |  |  |  | T/SB5 |  |  | S49/dř |  |  | T/SB5 |  |  | S49/dř |  | T/SB5 |  |  | S49/SB6 |  |  | T/SB5 |  |  | S49/SB5 |  |  |  | S49/SB5 |  |  |  | S49/SB5 |  |  |  | S49/SB5 |  |  |  | S49/SB5 |  |  |  | S49/dř |  |  |  | S49/SB5 |  |  |  | S49/SB5 | [9 empty] | S49/dř |  |  |  | S49/dř |  | S49/SB5 |  |  |  | S49/SB5 |  | S49/SB6
| 0.05 | [27 empty] | 0.05 | [27 empty] | 0.05 | [27 empty] | 0.05
| 0.1 | [27 empty] | 0.1 | [27 empty] | 0.1 | [27 empty] | 0.1
| 0.15 | [12 empty] | S4 | [14 empty] | 0.15 | [27 empty] | 0.15 | [27 empty] | 0.15
| 0.2 | [12 empty] | S4 | [14 empty] | 0.2 | [27 empty] | 0.2 | [27 empty] | 0.2
| 0.25 | [12 empty] | S4 | [14 empty] | 0.25 | [27 empty] | 0.25 | [27 empty] | 0.25 | [22 empty] | G4
| 0.3 | [12 empty] | S4 | [14 empty] | 0.3 | [27 empty] | 0.3 | [27 empty] | 0.3 | [22 empty] | G4
| 0.35 | [5 empty] | pevná | F6 | [5 empty] | S4 | [14 empty] | 0.35 |  |  |  |  | škv | [22 empty] | 0.35 | [27 empty] | 0.35 | [22 empty] | G4
| 0.4 | [6 empty] | F6 | [5 empty] | S4 | [14 empty] | 0.4 |  |  |  |  | škv | [14 empty] | škv | [7 empty] | 0.4 | [27 empty] | 0.4 | [14 empty] | R6 | pevná | [6 empty] | G4
| 0.45 | [6 empty] | F6 | R6 | pevná | F4 | tuhá |  | S4 |  |  |  | R6 |  |  |  | S5 | [6 empty] | 0.45 |  |  |  |  | škv | [14 empty] | škv |  |  | G4 |  |  |  |  | 0.45 | [27 empty] | 0.45 | [14 empty] | R6 | [5 empty] | G3 |  | G4
| 0.5 | [6 empty] | F6 | R6 |  | F4 |  |  | S4 |  |  |  | R6 |  |  |  | S5 | [5 empty] | S4 | 0.5 |  |  |  |  | škv | [12 empty] | R6 | tuhá | škv |  |  | G4 |  |  |  |  | 0.5 | [27 empty] | 0.5 | [14 empty] | R6 | [5 empty] | G3 |  | G4
| 0.55 | [6 empty] | S3 | R6 |  | F4 | [6 empty] | R6 |  |  |  | S5 | [5 empty] | S4 | 0.55 | F4 | tuhá |  |  | škv | [12 empty] | R6 |  | škv |  |  | G4 |  |  |  |  | 0.55 | [27 empty] | 0.55 | [10 empty] | šp |  |  |  | R6 | [5 empty] | G3 |  | G4
| 0.6 | [6 empty] | S3 |  |  | F4 | [6 empty] | R6 |  |  |  | S5 | [5 empty] | S4 | 0.6 | F4 |  |  |  | škv | [9 empty] | G3 |  |  | R6 |  | škv |  |  | G4 |  |  |  |  | 0.6 | [8 empty] | F4 | tuhá | [14 empty] | škv |  |  | 0.6 | [10 empty] | šp |  |  |  | R6 | [5 empty] | G3 |  | G4
| 0.65 |  | R6 |  |  | škv |  |  |  |  | F4 | [6 empty] | R6 |  |  |  | S5 |  |  |  | G3 |  |  | 0.65 | F4 |  |  |  | škv | [9 empty] | G3 |  |  | R6 |  | škv |  |  | R6 | pevná |  |  |  | 0.65 | G3 | [7 empty] | F4 | [15 empty] | škv |  |  | 0.65 | G3 | [9 empty] | šp |  |  |  | R6 | [5 empty] | G3 |  | G4
| 0.7 |  |  |  |  | škv |  |  |  |  | F4 | [6 empty] | R6 |  |  |  | S5 |  |  |  | G3 |  |  | 0.7 | F4 |  |  |  | škv | [6 empty] | R6 | pevná |  | G3 |  |  | R6 |  | škv |  |  | R6 |  |  |  |  | 0.7 | G3 | [7 empty] | F4 | [15 empty] | škv |  |  | 0.7 | G3 | [9 empty] | šp |  |  |  | R6 |  | G3 |  |  |  | G3 |  | G4
| 0.75 |  |  |  |  | škv |  |  |  |  | F4 | [6 empty] | R6 |  |  |  | S5 |  |  |  | G3 |  |  | 0.75 | F4 |  |  |  | škv | [6 empty] | R6 |  |  | G3 |  |  |  |  | škv |  |  | R6 |  |  | G4 |  | 0.75 | G3 |  |  |  | G3 |  |  |  | F4 |  |  |  | kam | [11 empty] | škv |  |  | 0.75 | G3 | [9 empty] | šp | [5 empty] | G3 |  |  |  | G3 |  | F7 | pevná
| 0.8 |  |  |  |  | škv |  |  |  |  | F4 | [6 empty] | R6 |  |  |  | S5 |  |  |  | G3 |  |  | 0.8 | F4 |  |  |  | škv | [6 empty] | R6 |  |  | G3 |  |  |  |  | škv |  |  | R6 |  |  | G4 |  | 0.8 | G3 |  |  |  | G3 |  |  |  | F4 |  |  |  | kam | [11 empty] | škv |  |  | 0.8 | G3 | [9 empty] | šp | [5 empty] | G3 |  |  |  | G3 |  | F7
| 0.85 |  |  |  |  | R6 |  |  |  |  | F4 | [10 empty] | S5 |  |  |  | G3 |  |  | 0.85 | F4 |  |  |  | škv | [9 empty] | G3 |  |  |  |  | škv | [5 empty] | G4 |  | 0.85 | S5 |  |  |  | G3 |  |  |  | F4 |  |  |  | S3 |  |  |  | F4 | tuhá | [6 empty] | F4 | tuhá |  | 0.85 | G3 | [9 empty] | šp | [5 empty] | G3 |  |  |  | F4 | tuhá
| 0.9 |  |  |  |  | R6 |  |  |  |  | F4 | [10 empty] | S5 |  |  |  | G3 |  |  | 0.9 | F4 |  |  |  | škv | [9 empty] | F6 | tuhá |  |  |  | škv | [5 empty] | G4 |  | 0.9 | S5 |  |  |  | G3 |  |  |  | F4 |  |  |  | S3 |  |  |  | F4 | [7 empty] | F4 |  |  | 0.9 | G3 | [9 empty] | F4 | pevná |  |  |  |  | G3 |  |  |  | F4
| 0.95 |  |  |  |  | R6 |  |  |  |  | F4 | [14 empty] | G3 |  |  | 0.95 |  |  |  |  | škv |  |  |  | škv | [5 empty] | F6 |  |  |  |  | škv | [5 empty] | G3 |  | 0.95 | S5 |  |  |  | G3 |  |  |  | F4 | [7 empty] | F4 | [7 empty] | F4 |  |  | 0.95 | G3 | [9 empty] | F4 | [5 empty] | G3 |  |  |  | F4
| 1 |  |  |  |  | R6 | [19 empty] | G3 |  |  | 1 |  |  |  |  | škv |  |  |  | škv | [5 empty] | F6 |  |  |  |  | škv | [5 empty] | G3 |  | 1 | S5 |  |  |  | G3 |  |  |  | F4 | [7 empty] | F4 | [7 empty] | F4 |  |  | 1 | G3 | [15 empty] | G3 |  |  |  | F4
| 1.05 |  |  |  |  | R6 | [19 empty] | F4 | tuhá |  | 1.05 |  |  |  |  | škv |  |  |  | škv | [5 empty] | F6 |  |  |  |  | F6 | tuhá |  |  |  |  | G3 |  | 1.05 | S5 |  |  |  | G3 |  |  |  | F4 | [7 empty] | F4 | [7 empty] | F4 |  |  | 1.05 | G3 | [15 empty] | G3
| 1.1 |  |  |  |  | R6 | [19 empty] | F4 |  |  | 1.1 |  |  |  |  | škv |  |  |  | škv | [5 empty] | F6 |  |  |  |  | F6 | [5 empty] | G3 |  | 1.1 | S5 |  |  |  | F4 | tuhá |  |  | F4 | [7 empty] | F4 | [7 empty] | F4 |  |  | 1.1 | G3
| 1.15 | [27 empty] | 1.15 |  |  |  |  | škv |  |  |  | S5 | [10 empty] | F6 | [5 empty] | G3 |  | 1.15 | S5 |  |  |  | F4 | [11 empty] | F4 | [7 empty] | F4 |  |  | 1.15
| 1.2 | [27 empty] | 1.2 |  |  |  |  | škv |  |  |  | S5 | [10 empty] | F6 | [5 empty] | G3 |  | 1.2 | S5 |  |  |  | F4 | [11 empty] | F4 | [7 empty] | F4 |  |  | 1.2
| 1.25 | [27 empty] | 1.25 |  |  |  |  | škv |  |  |  | S5 | [16 empty] | G3 |  | 1.25 | S5 | [15 empty] | F4 |  |  |  | F4 | tuhá | [5 empty] | 1.25
| 1.3 | [27 empty] | 1.3 |  |  |  |  | škv |  |  |  | S5 | [16 empty] | G3 |  | 1.3 | S5 | [15 empty] | F4 |  |  |  | F4 | [6 empty] | 1.3
| 1.35 | [27 empty] | 1.35 |  |  |  |  | škv |  |  |  | S5 | [18 empty] | 1.35 | S5 | [19 empty] | F4 | [6 empty] | 1.35
| 1.4 | [27 empty] | 1.4 |  |  |  |  | škv |  |  |  | S5 | [18 empty] | 1.4 | S5 | [19 empty] | F4 | [6 empty] | 1.4
* podle ČSN 73 6133 | 1.45 | [27 empty] | 1.45 | [27 empty] | 1.45 | [27 empty] | 1.45
** podle SŽDC S4 | 1.5 | [27 empty] | 1.5 | [27 empty] | 1.5 | [27 empty] | 1.5
zatřídění zemin v úrovni zat.zk. nebo zemní pláně * |  |  | R6 (F6) |  |  | R6 (F6) |  | F6 CI | R6 |  | F4 CS |  |  | S4 SM |  |  |  | R6 (F6) |  |  |  | S5 CS |  |  |  | G3 G-F |  | S4 SM |  | F4 CS |  |  |  | S3 Y |  |  |  | S3 Y |  |  | R6 (F6) |  |  | F6 CI |  |  | R6 (F4) |  | S3 Y |  |  | R6 (F6) |  |  | G3 G-F |  |  | S5 SC |  |  |  | G3 G-F |  |  |  | F4 CS |  |  |  | S3 S-F |  |  |  | F4 CS |  |  |  | G4 GM |  |  |  | F4 CS |  |  |  | G3 G-F | [9 empty] | F4 CS |  |  |  | R6 (F4) |  | G3 G-F |  |  |  | F4 CS |  | F7 MH
změřený modul přetvárnosti Eo (MPa) |  |  | 16.2 |  |  | 26.9 |  | 9.4 | 9.1 |  | 18.75 |  |  | 16.1 |  |  |  | 14.52 |  |  |  | 33.58 |  |  |  | 29.03 |  | 34.6 |  | 22.84 |  |  |  | 17.93 | [6 empty] | 12.6 |  |  | 10.54 |  |  | 8.8 |  | 14.75 |  |  | 6.6 |  |  | 39.47 |  |  | 27.61 |  |  |  | 23.81 |  |  |  | 20.36 | [7 empty] | 17.18 |  |  |  | 32.85 |  |  |  | 18.22 |  |  |  | 53.57 | [9 empty] | 11.7 |  |  |  | 15 |  | 26.63 |  |  |  | 19.57 |  | 13.2
opravný součinitel Z |  |  | 0.6 |  |  | 0.4 |  | 0.6 | 0.6 |  | 0.8 |  |  | 0.9 |  |  |  | 0.4 |  |  |  | 0.9 |  |  |  | 1 |  | 0.9 |  | 0.8 |  |  |  | 0.9 | [6 empty] | 0.4 |  |  | 0.6 |  |  | 0.8 |  | 0.9 |  |  | 0.4 |  |  | 1 |  |  | 0.9 |  |  |  | 1 |  |  |  | 0.6 | [7 empty] | 0.8 |  |  |  | 1 |  |  |  | 0.8 |  |  |  | 1 | [9 empty] | 0.6 |  |  |  | 0.6 |  | 1 |  |  |  | 0.8 |  | 0.3
redukovaný (návrhový) modul přetvárnosti Eor (MPa) |  | 0 | 9.72 |  |  | 10.76 |  | 5.64 | 5.46 | 0 | 15 | 0 | 0 | 14.49 | 0 | 0 | 0 | 5.808 | 0 | 0 | 0 | 30.222 | 0 | 0 | 0 | 29.03 | 0 | 31.14 | 0 | 18.272 | 0 | 0 | 0 | 16.137 | 0 | 0 | 0 | 20 | 0 | 0 | 5.04 | 0 | 0 | 6.324 | 0 | 0 | 7.04 | 0 | 13.275 | 0 | 0 | 2.64 | 0 | 0 | 39.47 | 0 | 0 | 24.849 | 0 | 0 | 0 | 23.81 | 0 | 0 | 0 | 12.216 | 0 | 0 | 0 | 20 | 0 | 0 | 0 | 13.744 | 0 | 0 | 0 | 32.85 | 0 | 0 | 0 | 14.576 | 0 | 0 | 0 | 53.57 | 0 | 0 | 0 | 0 | 0 | 0 | 0 | 0 | 0 | 7.02 | 0 | 0 | 0 | 9 | 0 | 26.63 | 0 | 0 | 0 | 15.656 | 0 | 3.96 | 0
kvalita do hloubky : roste
konstantní
klesá
vodní režim Ic nad 1,0 příznivý
0,7 < Ic < 1,0 nepříznivý
Ic < 0,7 velmi nepříznivý
namrzavost : nenamrzavá
mírně namrzavá - namrzavá
nebezpečně namrzavá
přípustná hloubka promrzání zemní pláně (m)
minimální tloušťka štěrkodrti s ohledem na promrzání (m) |  | 0 | [27 empty] | 0 | [27 empty] | 0
při mrazovém indexu Imn = 300 oC . den
| - umělé stavby : | [7 empty] | - morfologie trati : | [17 empty] | vodní režim : | [6 empty] | - materiály konstrukčních vrstev : | [14 empty] | - zeminy tělesa : | [22 empty] | vodní režim : | [5 empty] | namrzavost : | [8 empty] | GeoTec-GS, a.s, Chmelová 2920/6, 106 00 Praha 10 | [20 empty] | Zak. č. 2015-260
2,900 - sondy - fa GeoTec-GS, 2016 |  | most | [24 empty] | P | příznivý | [43 empty] | P | příznivý |  |  |  |  | Ne | nenamrzavá
2,700 - archivní sondy - fa G4 CONSITE, 2014 | [10 empty] | v úrovni okolního terénu | [5 empty] | úroveň zatěž.zkoušky | [9 empty] | NE | nepříznivý | [6 empty] | ŠL čisté a slabě znečištěné | [6 empty] | škv | škvára | [5 empty] | G3 | štěrk s příměsí jemnozrnné zeminy | [7 empty] | S4 | písek hlinitý |  |  |  | F5 | hlína s nízkou a střední plasticitou | [7 empty] | NE | nepříznivý |  |  |  |  | Na | namrzavá | [28 empty] | Datum : 04/2016
|  | propustek | [14 empty] | hladina podzemní vody nebo zvodnělá poloha | [9 empty] | VN | velmi nepříznivý | [43 empty] | VN | velmi nepříznivý |  |  |  |  | NN | nebezpečně namrzavá | [7 empty] | Stavba: Modernizace trati Louny - Lovosice
[11 empty] | násep | [23 empty] | ŠL silně znečištěné, zcela zanesené | [6 empty] | KR | kamenná rovnanina | [5 empty] | G4 | štěrk hlinitý | [7 empty] | S5 | písek jílovitý |  |  |  | F6 | jíl s nízkou a střední plasticitou
|  | silniční nadjezd | [14 empty] | výron vody v pražcovém podloží | [9 empty] | namrzavost : | [59 empty] | Louny - Koštice nad Ohří
[11 empty] | odřez | [15 empty] | Ne | nenamrzavá | [5 empty] | šp | štěrkopísek |  |  | šdt | štěrkodrť |  |  |  | GT | stávající geotextílie |  |  |  |  | G5 | štěrk jílovitý | [7 empty] | F3 | hlína písčitá |  |  |  | F7 | hlína s vysokou plasticitou
|  | nástupiště | [24 empty] | Na | namrzavá | [58 empty] | ÚČELOVÝ GEOTECHNICKÝ PROFIL | [20 empty] | Příloha č. 1.2
[11 empty] | zářez | [15 empty] | NN | nebezpečně namrzavá | [5 empty] | štět | štět |  |  | kam | kameny | [9 empty] | S3 | písek s příměsí jemnozrnné zeminy | [7 empty] | F4 | jíl písčitý |  |  |  | F8 | jíl s vysokou plasticitou
přejezd
nulová úroveň sondy je v úrovni stávající úložné plochy pražců

## P1_3-KoLib
ÚČELOVÝ PODÉLNÝ GEOTECHNICKÝ PROFIL
staničení (km) |  | 12.4 | 12.45 | 12.5 | 12.55 | 12.6 | 12.65 | 12.7 | 12.75 | 12.8 | 12.85 | 12.9 | 12.95 | 13 | 13.05 | 13.1 | 13.15 | 13.2 | 13.25 | 13.3 | 13.35 | 13.4 | 13.45 | 13.5 | 13.55 | 13.6 | 13.65 | 13.7 | 13.75 | 13.8 | 13.85 | 13.9 | 13.95 | 14 | 14.05 | 14.1 | 14.15 | 14.2 | 14.25 | 14.3 | 14.35 | 14.4 | 14.45 | 14.5 | 14.55 | 14.6 | 14.65 | 14.7 | 14.75 | 14.8 | 14.85 | 14.9 | 14.95 | 15 | 15.05 | 15.1 | 15.15 | 15.2 | 15.25 | 15.3 | 15.35 | 15.4 | 15.45 | 15.5 | 15.55 | 15.6 | 15.65 | 15.7 | 15.75 | 15.8 | 15.85 | 15.9 | 15.95 | 16 | 16.05 | 16.1 | 16.15 | 16.2 | 16.25 | 16.3 | 16.35 | 16.4 | 16.45 | 16.5 | 16.55 | 16.6 | 16.65 | 16.7 | 16.75 | 16.8 | 16.85 | 16.9 | 16.95 | 17 | 17.05 | 17.1 | 17.15 | 17.2 | 17.25 | 17.3 | 17.35 | 17.4 | 17.45 | 17.5 | 17.55 | 17.6 | 17.65 | 17.7 | 17.75 | 17.8 | 17.85 | 17.9 | 17.95 | 18 | 18.05 | 18.1 | 18.15 | 18.2 | 18.25 | 18.3 | 18.35 | 18.4 | 18.45 | 18.5 | 18.55 | 18.6 | 18.65 | 18.7 | 18.75 | 18.8 | 18.85 | 18.9 | 18.95 | 19 | 19.05 | 19.1 | 19.15 | 19.2 | 19.25 | 19.3 | 19.35 | 19.4 | 19.45 | 19.5 | 19.55 | 19.6 | 19.65 | 19.7 | 19.75 | 19.8 | 19.85 | 19.9 | 19.95 | 20 | 20.05 | 20.1 | 20.15 | 20.2
stanice a zastávky | [157 empty] | KÚ km 20,182
směr |  |  | Libochovice
morfologie trati
umělé stavby
vzdálenost mezi sondami (m) |  |  |  |  | 140 | 0 |  | 200 |  |  |  | 200 |  | 0 |  | 200 |  |  |  | 200 |  | 0 |  | 200 |  | 0 |  | 200 |  | 0 |  | 200 |  | 0 |  | 200 |  |  | 100 |  | 88 |  | 102 |  | 110 |  |  | 200 |  | 0 |  | 200 |  | 0 |  | 200 |  | 0 |  | 200 |  | 0 |  | 200 |  | 0 |  | 200 |  |  | 150 |  |  | 150 |  |  |  | 200 |  |  |  | 200 |  |  |  | 200 |  | 60 |  | 140 |  |  |  | 200 |  |  |  | 200 |  |  |  | 200 |  |  |  | 200 |  |  |  | 200 |  |  |  | 200 |  |  |  | 200
staničení sond (km) |  |  | 12.46 |  |  | 12.6 |  |  |  | 12.8 |  |  |  | 13 |  |  |  | 13.2 |  |  |  | 13.4 |  |  |  | 13.6 |  |  |  | 13.8 |  |  |  | 14 |  |  |  | 14.2 |  | 14.3 |  | 14.388 |  | 14.49 |  | 14.6 |  |  |  | 14.8 |  |  |  | 15 |  |  |  | 15.2 |  |  |  | 15.4 |  |  |  | 15.6 |  |  |  | 15.8 |  |  | 15.95 |  |  | 16.1 |  |  |  | 16.3 |  |  |  | 16.5 |  |  |  | 16.7 | 16.76 |  |  | 16.9 |  |  |  | 17.1 |  |  |  | 17.3 |  |  |  | 17.5 |  |  |  | 17.7 |  |  |  | 17.9 |  |  |  | 18.1 |  |  |  | 18.3 |  |  |  | 18.5 |  |  |  | 18.7 |  | 18.8 | 18.87 | 18.9 |  |  |  | 19.1 |  |  |  | 19.3 |  |  | 19.444 |  |  |  | 19.63 |  |  |  | 19.83 |  |  | 20.027
Konstrukce koleje | 0,00 |  | S49/dř |  |  | S49/SB6 |  |  |  | S49/SB6 |  |  |  | S49/SB6 |  |  |  | S49/SB6 |  |  |  | S49/SB6 |  |  |  | S49/SB6 |  |  |  | S49/SB6 |  |  |  | S49/SB6 |  |  |  | S49/dř |  | S49/SB6 |  | S49/dř |  | S49/SB6 |  | S49/SB6 |  |  |  | S49/SB6 |  |  |  | S49/SB6 |  |  |  | S49/SB6 |  |  |  | S49/SB6 |  |  |  | S49/SB6 |  |  |  | S49/SB6 |  |  | S49/SB6 |  |  | S49/SB6 |  |  |  | S49/SB6 |  |  |  | S49/SB6 |  |  |  | S49/SB6 | S49/SB6 |  |  | S49/SB6 |  |  |  | S49/SB6 |  |  |  | S49/SB6 |  |  |  | S49/SB6 |  |  |  | S49/SB6 |  |  |  | S49/SB6 |  |  |  | S49/SB6 |  |  |  | S49/SB6 |  |  |  | S49/SB6 |  |  |  | S49/dř |  | S49/SB6 |  | S49/dř |  |  |  | S49/SB6 |  |  |  | S49/SB6 |  |  | S49/SB6 |  |  |  | S49/SB6 |  |  |  | S49/SB6 |  |  | S49/dř
| 0.05 | [27 empty] | 0.05 | [18 empty] | 0.05 | [25 empty] | 0.05 | [23 empty] | 0.05 | [19 empty] | 0.05 | [15 empty] | 0.05
| 0.1 | [27 empty] | 0.1 | [18 empty] | 0.1 | [25 empty] | 0.1 | [23 empty] | 0.1 | [19 empty] | 0.1 | [15 empty] | 0.1
| 0.15 | [27 empty] | 0.15 | [18 empty] | 0.15 | [25 empty] | 0.15 | [23 empty] | 0.15 | [19 empty] | 0.15 | [15 empty] | 0.15
| 0.2 | [27 empty] | 0.2 | [18 empty] | 0.2 | [25 empty] | 0.2 | [23 empty] | 0.2 | [19 empty] | 0.2 | [15 empty] | 0.2
| 0.25 |  | G3 | [25 empty] | 0.25 | [12 empty] | S4 | [5 empty] | 0.25 | [25 empty] | 0.25 | [23 empty] | 0.25 | [19 empty] | 0.25 | [15 empty] | 0.25
| 0.3 |  | G3 | [25 empty] | 0.3 | [10 empty] | G3 |  | S4 | [5 empty] | 0.3 | [25 empty] | 0.3 | [23 empty] | 0.3 | [19 empty] | 0.3 | [15 empty] | 0.3
| 0.35 |  | G3 | [25 empty] | 0.35 | [10 empty] | G3 |  | S4 | [5 empty] | 0.35 | [25 empty] | 0.35 | [23 empty] | 0.35 | [19 empty] | 0.35 | [15 empty] | 0.35
| 0.4 |  | G3 | [25 empty] | 0.4 | [10 empty] | G3 |  | F4 | tuhá |  |  |  |  | 0.4 | [25 empty] | 0.4 | [23 empty] | 0.4 | [19 empty] | 0.4 | [15 empty] | 0.4 | [8 empty] | šp
| 0.45 |  | G3 | [10 empty] | G3 |  |  |  | G3 |  |  |  | G3 | [6 empty] | 0.45 | [8 empty] | F4 | tuhá | G3 |  | F4 | [5 empty] | 0.45 | [25 empty] | 0.45 | [14 empty] | F5 | [8 empty] | 0.45 | [19 empty] | 0.45 | [11 empty] | šp | šp |  |  | 0.45 | [8 empty] | šp |  |  |  | G4 |  |  |  | F6 | tuhá |  | šp
| 0.5 |  | G3 | [10 empty] | G3 |  |  |  | G3 |  |  |  | G3 | [6 empty] | 0.5 | G3 |  |  |  | G3 |  |  |  | F4 |  | G3 |  | F4 |  | G3 |  | G3 |  | 0.5 | [25 empty] | 0.5 | [5 empty] | G3 | [7 empty] | G3 | F5 |  |  | G3 |  |  |  | G3 |  | 0.5 |  | G3 | [15 empty] | G3 |  | 0.5 | [5 empty] | G3 | [5 empty] | šp | šp | F6 | tuhá | 0.5 |  | G3 |  |  |  | F6 | tuhá |  | F6 | tuhá |  |  | G5 |  |  |  | F6 |  |  | šp
| 0.55 |  | F7 |  |  | G3 |  |  |  | G3 |  |  |  | G3 |  |  |  | G3 |  |  |  | G3 |  |  |  | G3 |  |  | 0.55 | G3 |  |  |  | G3 |  |  |  | F4 |  | F4 | pevná |  |  | G3 |  | G3 |  | 0.55 |  | G3 |  |  |  | F4 | tuhá |  |  | škv |  |  |  | škv |  |  |  | škv | [7 empty] | 0.55 | [5 empty] | G3 |  |  |  | G3 |  |  |  | G3 | F5 |  |  | G3 |  |  |  | G3 |  | 0.55 |  | G3 | [11 empty] | G3 |  |  |  | G3 |  | 0.55 |  | G3 |  |  |  | G3 | [5 empty] | šp | šp | F6 |  | 0.55 |  | G3 |  |  |  | F6 |  |  | F6 |  |  |  | F6 | tuhá |  |  | F6 |  |  | F6 | tuhá
| 0.6 |  | F7 |  |  | G3 |  |  |  | G3 |  |  |  | G3 |  |  |  | G3 |  |  |  | G3 |  |  |  | G3 |  |  | 0.6 | G3 |  |  |  | G3 |  |  |  | F4 |  | F4 |  |  |  | G3 |  | G3 |  | 0.6 |  | G3 |  |  |  | F4 |  |  |  | škv |  |  |  | škv |  |  |  | škv | [7 empty] | 0.6 | [5 empty] | G3 |  |  |  | G3 |  |  |  | G3 |  |  |  | G3 |  |  |  | G3 |  | 0.6 |  | G3 | [7 empty] | F6 | tuhá |  |  | G3 |  |  |  | G3 |  | 0.6 |  | G3 |  |  |  | G3 | [5 empty] | šp | šp | F6 |  | 0.6 |  | kam |  |  |  | F6 |  |  | F6 |  |  |  | F6 |  |  |  | F6 |  |  | F6
| 0.65 |  |  |  |  | G3 |  |  |  | G3 |  |  |  | G3 |  |  |  | G3 |  |  |  | G3 |  |  |  | G3 |  |  | 0.65 | G3 |  |  |  | G3 |  |  |  | F4 |  | F4 |  |  |  | G3 |  | G3 |  | 0.65 |  | G3 |  |  |  | F4 |  |  |  | škv |  |  |  | škv |  |  |  | škv | [6 empty] | škv | 0.65 | [5 empty] | G3 |  |  |  | F4 | tuhá |  | tuhá | F4 |  |  |  | G3 |  |  |  | G3 |  | 0.65 |  | F4 | tuhá |  |  | G3 |  |  |  | F6 |  |  |  | G3 |  |  |  | F6 | tuhá | 0.65 |  | G3 |  |  |  | F6 | tuhá |  |  | F6 | tuhá | F6 | F6 | F6 |  | 0.65 |  | kam |  |  |  | F6 |  |  | F6 |  |  |  | F6 |  |  |  | F6 |  |  | F6
| 0.7 |  |  |  |  | G3 |  |  |  | G3 |  |  |  | G3 |  |  |  | G3 |  |  |  | R6 | pevná |  |  | G3 |  |  | 0.7 | G3 |  |  |  | G3 |  |  |  | F4 | [5 empty] | F4 | tuhá | G3 |  | 0.7 |  | G3 |  |  |  | F4 |  |  |  | F4 | tuhá |  |  | škv |  |  |  | škv | [6 empty] | škv | 0.7 | [5 empty] | F4 | tuhá |  |  | F4 |  |  |  | F4 |  |  |  | G3 |  |  |  | F4 | tuhá | 0.7 |  | F4 |  |  |  | G3 |  |  |  | F6 |  |  |  | F4 | tuhá |  |  | F6 |  | 0.7 |  | F6 | tuhá |  |  | F6 |  |  |  | F6 |  | F6 |  | F6 |  | 0.7 |  | kam |  |  |  | F6 | [6 empty] | F6 |  |  |  | F6 |  |  | F6
| 0.75 |  |  |  |  | G3 |  |  |  | F4 | tuhá |  |  | G3 |  |  |  | G3 |  |  |  | R6 |  |  |  | F4 | tuhá |  | 0.75 | G3 |  |  |  | G3 |  |  |  | F4 | [5 empty] | F4 |  | F4 | tuhá | 0.75 |  | G3 |  |  |  | F4 |  |  |  | F4 |  |  |  | G3 |  |  |  | škv |  |  |  | G3 |  |  | škv | 0.75 |  | G3 |  |  |  | F4 |  |  |  | F4 |  |  |  | F4 |  |  |  | F4 | tuhá |  |  | F4 |  | 0.75 |  | F4 |  |  |  | F4 | tuhá |  |  | F6 |  |  |  | F4 |  |  |  | F6 |  | 0.75 |  | F6 |  |  |  | F6 |  |  |  | F6 |  |  |  | F6 |  | 0.75 |  | F6 | tuhá |  |  | F6 | [6 empty] | F6 |  |  |  | F6 |  |  | F6
| 0.8 |  |  |  |  | F4 | tuhá |  |  | F4 |  |  |  | G3 |  |  |  | R6 | pevná |  |  | R6 |  |  |  | F4 |  |  | 0.8 | G3 |  |  |  | F4 | tuhá |  |  | F4 | [5 empty] | F4 |  | F4 |  | 0.8 |  | F4 | tuhá |  |  | F4 |  |  |  | F4 |  |  |  | G3 |  |  |  | škv |  |  |  | G3 |  |  | škv | 0.8 |  | G3 |  |  |  | F4 |  |  |  | F4 |  |  |  | F4 |  |  |  | F4 |  |  |  | F4 |  | 0.8 |  | F4 |  |  |  | F4 |  |  |  | F6 |  |  |  | F4 |  |  |  | F6 |  | 0.8 |  | F6 |  |  |  | F6 |  |  |  | F6 |  |  |  | F6 |  | 0.8 |  | F6 |  |  |  | F6 | [6 empty] | F6 |  |  |  | F6 |  |  | F6
| 0.85 |  |  |  |  | F4 |  |  |  | F4 |  |  |  | G3 |  |  |  | R6 |  |  |  | R6 |  |  |  | F4 |  |  | 0.85 | F4 | tuhá |  |  | F4 |  |  |  | F4 | [5 empty] | F4 |  | F4 |  | 0.85 |  | F4 |  |  |  | F4 |  |  |  | F4 |  |  |  | F4 | tuhá |  |  | G3 |  |  |  | G3 |  |  | škv | 0.85 |  | G3 |  |  |  | F4 |  |  |  | F4 |  |  |  | F4 |  |  |  | F4 |  |  |  | F4 |  | 0.85 |  | F4 |  |  |  | F4 |  |  |  | F6 |  |  |  | F4 |  |  |  | F6 |  | 0.85 |  | F6 |  |  |  | F6 |  |  |  | F6 |  |  |  | F6 |  | 0.85 |  | F6 |  |  |  | F6 | [6 empty] | F6 |  |  |  | F6
| 0.9 |  |  |  |  | F4 |  |  |  | F4 |  |  |  | G3 |  |  |  | R6 |  |  |  | R6 |  |  |  | F4 |  |  | 0.9 | F4 |  |  |  | F4 |  |  |  | F4 | [5 empty] | F4 |  | F4 |  | 0.9 |  | F4 |  |  |  | F4 |  |  |  | F4 |  |  |  | F4 |  |  |  | G3 |  |  |  | G3 |  |  | škv | 0.9 |  | F4 | pevná |  |  | F4 |  |  |  | F4 |  |  |  | F4 |  |  |  | F4 |  |  |  | F4 |  | 0.9 |  | F4 |  |  |  | F4 |  |  |  | F6 |  |  |  | F4 |  |  |  | F6 |  | 0.9 |  | F6 |  |  |  | F6 |  |  |  | F6 |  |  |  | F6 |  | 0.9 |  | F6 |  |  |  | F6 | [6 empty] | F6 |  |  |  | F6
| 0.95 |  |  |  |  | F4 |  |  |  | F4 |  |  |  | G3 |  |  |  | R6 |  |  |  | R6 |  |  |  | F4 |  |  | 0.95 | F4 |  |  |  | F4 |  |  |  | F4 | [5 empty] | F4 |  | F4 |  | 0.95 |  | F4 |  |  |  | F4 |  |  |  | F4 |  |  |  | F4 |  |  |  | G3 |  |  |  | G3 |  |  | škv | 0.95 |  | F4 |  |  |  | F4 |  |  |  | F4 |  |  |  | F4 |  |  |  | F4 |  |  |  | F4 |  | 0.95 |  | F4 |  |  |  | F4 |  |  |  | F6 |  |  |  | F4 |  |  |  | F6 |  | 0.95 |  | F6 |  |  |  | F6 |  |  |  | F6 |  |  |  | F6 |  | 0.95 |  | F6 |  |  |  | F6 | [6 empty] | F6 |  |  |  | F6
| 1 |  |  |  |  | F4 |  |  |  | F4 |  |  |  | G3 |  |  |  | R6 |  |  |  | R6 |  |  |  | F4 |  |  | 1 | F4 |  |  |  | F4 |  |  |  | F4 | [5 empty] | F4 |  | F4 |  | 1 |  | F4 |  |  |  | F4 |  |  |  | F4 |  |  |  | F4 |  |  |  | F6 | tuhá |  |  | F4 | pevná |  | škv | 1 |  | F4 |  |  |  | F4 |  |  |  | F4 |  |  |  | F4 |  |  |  | F4 |  |  |  | F4 |  | 1 |  | F4 |  |  |  | F4 |  |  |  | F6 |  |  |  | F4 |  |  |  | F6 |  | 1 |  | F6 |  |  |  | F6 |  |  |  | F6 |  |  |  | F6 |  | 1 |  | F6 | [10 empty] | F6 |  |  |  | F6
| 1.05 |  |  |  |  | F4 |  |  |  | F4 |  |  |  | G3 | [7 empty] | R6 |  |  |  | F4 |  |  | 1.05 | F4 |  |  |  | F4 | [9 empty] | F4 |  | F4 |  | 1.05 |  | F4 |  |  |  | F4 |  |  |  | F4 |  |  |  | F4 |  |  |  | F6 |  |  |  | F4 |  |  | škv | 1.05 |  | F4 |  |  |  | F4 |  |  |  | F4 |  |  |  | F4 |  |  |  | F4 |  |  |  | F4 |  | 1.05 |  | F4 |  |  |  | F4 |  |  |  | F6 |  |  |  | F4 |  |  |  | F6 |  | 1.05 |  | F6 |  |  |  | F6 |  |  |  | F6 | [5 empty] | 1.05 |  | F6 | [10 empty] | F6
| 1.1 |  |  |  |  | F4 |  |  |  | F4 |  |  |  | G3 | [11 empty] | F4 |  |  | 1.1 | F4 |  |  |  | F4 | [9 empty] | F4 |  | F4 |  | 1.1 |  | F4 |  |  |  | F4 |  |  |  | F4 |  |  |  | F4 |  |  |  | F6 |  |  |  | F4 |  |  | škv | 1.1 |  | F4 |  |  |  | F4 |  |  |  | F4 |  |  |  | F4 |  |  |  | F4 |  |  |  | F4 |  | 1.1 |  | F4 |  |  |  | F4 | [7 empty] | F4 | [5 empty] | 1.1 | [5 empty] | F6 |  |  |  | F6 | [5 empty] | 1.1 |  | F6 | [10 empty] | F6
| 1.15 |  |  |  |  | F4 |  |  |  | F4 |  |  |  | G3 | [11 empty] | F4 |  |  | 1.15 | F4 |  |  |  | F4 | [9 empty] | F4 |  |  |  | 1.15 |  | F4 | [7 empty] | F4 |  |  |  | F4 |  |  |  | F6 |  |  |  | F4 |  |  | škv | 1.15 |  | F4 |  |  |  | F4 | [11 empty] | F4 |  |  |  | F4 |  | 1.15 | [19 empty] | 1.15 | [15 empty] | 1.15 |  | F6
| 1.2 | [12 empty] | G3 | [11 empty] | F4 |  |  | 1.2 | F4 | [13 empty] | F4 |  |  |  | 1.2 |  | F4 | [7 empty] | F4 |  |  |  | F4 |  |  |  | F6 |  |  |  | F4 |  |  | šp | 1.2 |  | F4 | [15 empty] | F4 | [5 empty] | 1.2 | [19 empty] | 1.2 | [15 empty] | 1.2 |  | F6
| 1.25 | [12 empty] | G3 | [14 empty] | 1.25 | [18 empty] | 1.25 |  | F4 | [7 empty] | F4 | [7 empty] | F6 |  |  |  | F4 |  |  | šp | 1.25 |  | F4 | [21 empty] | 1.25 | [19 empty] | 1.25 | [15 empty] | 1.25
| 1.3 | [27 empty] | 1.3 | [18 empty] | 1.3 | [24 empty] | šp | 1.3 | [23 empty] | 1.3 | [19 empty] | 1.3 | [15 empty] | 1.3
| 1.35 | [27 empty] | 1.35 | [18 empty] | 1.35 | [24 empty] | šp | 1.35 | [23 empty] | 1.35 | [19 empty] | 1.35 | [15 empty] | 1.35
| 1.4 | [27 empty] | 1.4 | [18 empty] | 1.4 | [24 empty] | šp | 1.4 | [23 empty] | 1.4 | [19 empty] | 1.4 | [15 empty] | 1.4
* podle ČSN 73 6133 | 1.45 | [27 empty] | 1.45 | [18 empty] | 1.45 | [24 empty] | šp | 1.45 | [23 empty] | 1.45 | [19 empty] | 1.45 | [15 empty] | 1.45
** podle SŽDC S4 | 1.5 | [27 empty] | 1.5 | [18 empty] | 1.5 | [24 empty] | šp | 1.5 | [23 empty] | 1.5 | [19 empty] | 1.5 | [15 empty] | 1.5
zatřídění zemin v úrovni zat.zk. nebo zemní pláně * |  |  | F7 MH |  |  | F4 CS |  |  |  | F4 CS |  |  |  | G3 G-F |  |  |  | R6 (F6) |  |  |  | R6 (F6) |  |  |  | F4 CS |  |  |  | F4 CS |  |  |  | F4 CS |  |  |  | F4 CS |  | F4 CS |  | F4 CS |  | F4 CS |  | F4 CS |  |  |  | F4 CS |  |  |  | F4 CS |  |  |  | F4 CS |  |  |  | F4 CS |  |  |  | F6 CI |  |  |  | G3 G-F |  |  | G2 GP |  |  | F4 CS |  |  |  | F4 CS |  |  |  | F4 CS |  |  |  | F4 CS |  |  |  | F4 CS | F5 MI |  |  | F4 CS |  |  |  | F4 CS |  |  |  | F4 CS |  |  |  | F6 CI |  |  |  | F4 CS |  |  |  | F6 CI |  |  |  | F6 CI |  |  |  | F6 CI |  |  |  | F6 CI |  | F6 CI | F6 CI | F6 CI |  |  |  | F6 CI |  |  |  | F6 CI |  |  | F6 CI |  |  |  | F6 CI |  |  |  | F6 CI |  |  | F6 CI
změřený modul přetvárnosti Eo (MPa) |  |  | 11.4 |  |  | 14.47 |  |  |  | 24.19 |  |  |  | 72.58 |  |  |  | 37.5 |  |  |  | 21.3 |  |  |  | 15.63 |  |  |  | 14.61 |  |  |  | 12.82 |  |  |  | 21.03 |  | 13.6 |  | 12.8 |  | 14.52 |  | 15 |  |  |  | 14.9 |  |  |  | 17.37 |  |  |  | 14.11 |  |  |  | 23.08 |  |  |  | 23.94 |  |  |  | 26.16 |  |  | 11.1 |  |  | 20.64 |  |  |  | 19.48 |  |  |  | 21.63 |  |  |  | 18.83 |  |  |  | 18.6 | 12.2 |  |  | 17.51 |  |  |  | 16.98 |  |  |  | 20.74 |  |  |  | 12.5 |  |  |  | 14.29 |  |  |  | 18.44 |  |  |  | 17.51 |  |  |  | 13.68 |  |  |  | 12.89 |  | 14.4 | 7.3 | 16.54 |  |  |  | 16.54 |  |  |  | 15.9 |  |  | 8.1 |  |  |  | 19.07 |  |  |  | 19.74 |  |  | 8
opravný součinitel Z |  |  | 0.5 |  |  | 0.8 |  |  |  | 0.8 |  |  |  | 0.8 |  |  |  | 0.4 |  |  |  | 0.6 |  |  |  | 0.8 |  |  |  | 0.8 |  |  |  | 0.8 |  |  |  | 0.8 |  | 0.6 |  | 0.8 |  | 0.8 |  | 0.8 |  |  |  | 0.8 |  |  |  | 0.8 |  |  |  | 0.8 |  |  |  | 0.8 |  |  |  | 0.6 |  |  |  | 1 |  |  | 1 |  |  | 0.6 |  |  |  | 0.8 |  |  |  | 0.8 |  |  |  | 0.8 |  |  |  | 0.8 | 0.7 |  |  | 0.8 |  |  |  | 0.8 |  |  |  | 0.8 |  |  |  | 0.6 |  |  |  | 0.8 |  |  |  | 0.6 |  |  |  | 0.6 |  |  |  | 0.6 |  |  |  | 0.6 |  | 0.6 | 0.6 | 0.6 |  |  |  | 0.6 |  |  |  | 0.6 |  |  | 0.6 |  |  |  | 0.6 |  |  |  | 0.6 |  |  | 0.6
redukovaný (návrhový) modul přetvárnosti Eor (MPa) |  | 0 | 5.7 | 0 | 0 | 11.576 | 0 | 0 | 0 | 19.352 | 0 | 0 | 0 | 58.064 | 0 | 0 | 0 | 15 | 0 | 0 | 0 | 12.78 | 0 | 0 | 0 | 12.504 | 0 | 0 | 0 | 11.688 | 0 | 0 | 0 | 10.256 | 0 | 0 | 0 | 16.824 | 0 | 8.16 | 0 | 10.24 | 0 | 11.616 | 0 | 12 | 0 | 0 | 0 | 11.92 | 0 | 0 | 0 | 13.896 | 0 | 0 | 0 | 11.288 | 0 | 0 | 0 | 18.464 | 0 | 0 | 0 | 14.364 | 0 | 0 | 0 | 26.16 | 0 | 0 | 11.1 | 0 | 0 | 12.384 | 0 | 0 | 0 | 15.584 | 0 | 0 | 0 | 17.304 | 0 | 0 | 0 | 15.064 | 0 | 0 | 0 | 14.88 | 8.54 | 0 | 0 | 14.008 | 0 | 0 | 0 | 13.584 | 0 | 0 | 0 | 16.592 | 0 | 0 | 0 | 7.5 | 0 | 0 | 0 | 11.432 | 0 | 0 | 0 | 11.064 | 0 | 0 | 0 | 10.506 | 0 | 0 | 0 | 8.208 | 0 | 0 | 0 | 7.734 | 0 | 8.64 | 4.38 | 9.924 | 0 | 0 | 0 | 9.924 | 0 | 0 | 0 | 9.54 | 0 | 0 | 4.86 | 0 | 0 | 0 | 11.442 | 0 | 0 | 0 | 11.844 | 0 | 0 | 4.8 | 0 | 0 | 0 | 0
kvalita do hloubky : roste
konstantní
klesá
vodní režim Ic nad 1,0 příznivý
0,7 < Ic < 1,0 nepříznivý
Ic < 0,7 velmi nepříznivý
namrzavost : nenamrzavá
mírně namrzavá - namrzavá
nebezpečně namrzavá
přípustná hloubka promrzání zemní pláně (m)
minimální tloušťka štěrkodrti s ohledem na promrzání (m) |  | 0
při mrazovém indexu Imn = 300 oC . den
| - umělé stavby : | [7 empty] | - morfologie trati : | [17 empty] | vodní režim : | [6 empty] | - materiály konstrukčních vrstev : | [14 empty] | - zeminy tělesa : | [22 empty] | vodní režim : | [5 empty] | namrzavost :
|  | most | [24 empty] | P | příznivý | [43 empty] | P | příznivý |  |  |  |  | Ne | nenamrzavá | [46 empty] | GeoTec-GS, a.s, Chmelová 2920/6, 106 00 Praha 10 | [20 empty] | Zak. č. 2015-260
[11 empty] | v úrovni okolního terénu | [5 empty] | úroveň zatěž.zkoušky | [9 empty] | NE | nepříznivý | [6 empty] | ŠL čisté a slabě znečištěné | [6 empty] | škv | škvára | [5 empty] | G3 | štěrk s příměsí jemnozrnné zeminy | [7 empty] | S4 | písek hlinitý |  |  |  | F5 | hlína s nízkou a střední plasticitou | [7 empty] | NE | nepříznivý |  |  |  |  | Na | namrzavá
|  | propustek | [14 empty] | hladina podzemní vody nebo zvodnělá poloha | [9 empty] | VN | velmi nepříznivý | [43 empty] | VN | velmi nepříznivý |  |  |  |  | NN | nebezpečně namrzavá | [67 empty] | Datum : 04/2016
[11 empty] | násep | [23 empty] | ŠL silně znečištěné, zcela zanesené | [6 empty] | KR | kamenná rovnanina | [5 empty] | G4 | štěrk hlinitý | [7 empty] | S5 | písek jílovitý |  |  |  | F6 | jíl s nízkou a střední plasticitou | [61 empty] | Stavba: Modernizace trati Louny - Lovosice
|  | silniční nadjezd | [14 empty] | výron vody v pražcovém podloží | [9 empty] | namrzavost :
[11 empty] | odřez | [15 empty] | Ne | nenamrzavá | [5 empty] | šp | štěrkopísek |  |  | šdt | štěrkodrť |  |  |  | GT | stávající geotextílie |  |  |  |  | G5 | štěrk jílovitý | [7 empty] | F3 | hlína písčitá |  |  |  | F7 | hlína s vysokou plasticitou | [61 empty] | Koštice nad Ohří - Libochovice
|  | nástupiště | [24 empty] | Na | namrzavá
[11 empty] | zářez | [15 empty] | NN | nebezpečně namrzavá | [5 empty] | štět | štět |  |  | kam | kameny | [9 empty] | S3 | písek s příměsí jemnozrnné zeminy | [7 empty] | F4 | jíl písčitý |  |  |  | F8 | jíl s vysokou plasticitou | [61 empty] | ÚČELOVÝ GEOTECHNICKÝ PROFIL | [20 empty] | Příloha č. 1.3
přejezd
nulová úroveň sondy je v úrovni stávající úložné plochy pražců
nulová úroveň sondy je v úrovni stávající úložné plochy pražců

## P1_4-Libo
ÚČELOVÝ PODÉLNÝ GEOTECHNICKÝ PROFIL
staničení (km) |  | 13.25 | 13.3 | 13.35 | 13.4 | 13.45 | 13.5 | 13.55 | 13.6 | 13.65 | 13.7 | 13.75 | 13.8 | 13,850 = 20,182 |  | 13.35 | 13.4 | 13.45 | 13.5 | 13.55 | 13.6 | 13.65 | 13.7 | 13.75 | 13.8 |  | 13.5 | 13.55 | 13.6 | 13.65 | 13.7 | 13.75 | 13.8
stanice a zastávky | ZÚ km 13,265 | [12 empty] | KÚ km 13,851 |  | 13,350 - 13,820 | [10 empty] | 13,500 - 13,780
Lovosice |  |  |  | Louny |  |  | kolej č. 1 (ex k.č. 3) | [8 empty] | kolej č. 2 | [10 empty] | kolej č. 3 (ex. k.č. 7)
morfologie trati
umělé stavby
vzdálenost mezi sondami (m) |  |  |  |  | 0 | 0 | 170 |  |  |  | 200 | [7 empty] | 0 |  |  |  | #VALUE!
staničení sond (km) | [5 empty] | 13.43 |  |  | 13.6 |  |  |  | 13.8 | [9 empty] | 13.7 | [6 empty] | 13.65
Konstrukce koleje | 0,00 |  |  |  |  | S49/dř |  |  | A/dř |  |  |  | S49/dř |  | 0,00 | [7 empty] | A/dř |  |  | 0,00 |  |  |  | A/PB2
| 0.05 | [7 empty] | škv | [5 empty] | 0.05 | [10 empty] | 0.05 |  |  |  | škv |  |  |  | - materiály konstrukčních vrstev :
| 0.1 | [7 empty] | škv | [5 empty] | 0.1 | [10 empty] | 0.1 |  |  |  | škv
| 0.15 | [7 empty] | škv | [5 empty] | 0.15 | [10 empty] | 0.15 |  |  |  | škv |  |  |  |  | ŠL čisté a slabě znečištěné
| 0.2 | [7 empty] | škv | [5 empty] | 0.2 | [10 empty] | 0.2 |  |  |  | škv
| 0.25 | [7 empty] | škv | [5 empty] | 0.25 | [10 empty] | 0.25 |  |  |  | škv |  |  |  |  | ŠL silně znečištěné, zcela zanesené
| 0.3 | [7 empty] | škv | [5 empty] | 0.3 | [10 empty] | 0.3 |  |  |  | škv
| 0.35 | [7 empty] | škv | [5 empty] | 0.35 | [7 empty] | G3 |  |  | 0.35 |  |  |  | škv |  |  |  | šp | štěrkopísek |  | šdt | štěrkodrť
| 0.4 | [7 empty] | škv | [5 empty] | 0.4 | [7 empty] | G3 |  |  | 0.4 |  |  |  | škv
| 0.45 | [7 empty] | škv | [5 empty] | 0.45 | [7 empty] | G3 |  |  | 0.45 |  |  |  | škv |  |  |  | štět | štět |  | kam | kameny
| 0.5 | [7 empty] | G3 | [5 empty] | 0.5 | [7 empty] | F6 | tuhá |  | 0.5 |  |  |  | G3
| 0.55 | [7 empty] | F6 | tuhá |  |  | F4 | tuhá | 0.55 | [7 empty] | F6 |  |  | 0.55 |  |  |  | G3 |  |  |  | škv | škvára
| 0.6 | [7 empty] | F6 |  |  |  | F4 |  | 0.6 | [7 empty] | F6 |  |  | 0.6 |  |  |  | G3
| 0.65 | [7 empty] | F6 |  |  |  | F4 |  | 0.65 | [7 empty] | F6 |  |  | 0.65 |  |  |  | G3 |  |  |  | KR | kamenná rovnanina
| 0.7 |  |  |  |  | F4 | tuhá |  | F6 |  |  |  | F4 |  | 0.7 | [7 empty] | F6 |  |  | 0.7 |  |  |  | G3
| 0.75 |  |  |  |  | F4 |  |  | F6 | [5 empty] | 0.75 | [7 empty] | F6 |  |  | 0.75 |  |  |  | F6 | tuhá |  |  |  | GT | stávající geotextílie
| 0.8 | [7 empty] | F6 | [5 empty] | 0.8 | [7 empty] | F6 |  |  | 0.8 |  |  |  | F6
| 0.85 | [7 empty] | F6 | [5 empty] | 0.85 | [7 empty] | F6 |  |  | 0.85 |  |  |  | F6 |  |  |  | - zeminy tělesa :
| 0.9 | [7 empty] | F6 | [5 empty] | 0.9 | [7 empty] | F6 |  |  | 0.9 |  |  |  | F6
| 0.95 | [13 empty] | 0.95 | [10 empty] | 0.95 | [7 empty] | G3 | štěrk s příměsí jemnozrnné zeminy
| 1 | [13 empty] | 1 | [10 empty] | 1
| 1.05 | [13 empty] | 1.05 | [10 empty] | 1.05 | [7 empty] | G4 | štěrk hlinitý
| 1.1 | [13 empty] | 1.1 | [10 empty] | 1.1
| 1.15 | [13 empty] | 1.15 | [10 empty] | 1.15 | [7 empty] | G5 | štěrk jílovitý
| 1.2 | [13 empty] | 1.2 | [10 empty] | 1.2
| 1.25 | [13 empty] | 1.25 | [10 empty] | 1.25 | [7 empty] | S3 | písek s příměsí jemnozrnné zeminy
| 1.3 | [13 empty] | 1.3 | [10 empty] | 1.3
| 1.35 | [13 empty] | 1.35 | [10 empty] | 1.35 | [7 empty] | S4 | písek hlinitý
| 1.4 | [13 empty] | 1.4 | [10 empty] | 1.4
* podle ČSN 73 6133 | 1.45 | [13 empty] | 1.45 | [10 empty] | 1.45 | [7 empty] | S5 | písek jílovitý
** podle SŽDC S4 | 1.5 | [13 empty] | 1.5 | [10 empty] | 1.5
zatřídění zemin v úrovni zat.zk. nebo zemní pláně * | [5 empty] | F4 CS |  |  | F6 CI |  |  |  | F4 CS | [9 empty] | F6 CI | [6 empty] | F6 CI
změřený modul přetvárnosti Eo (MPa) | [5 empty] | 8.9 |  |  | 14.47 |  |  |  | 20.1 | [9 empty] | 15.15 | [6 empty] | 19.4 | [7 empty] | F5 | hlína s nízkou a střední plasticitou
opravný součinitel Z | [5 empty] | 0.8 |  |  | 0.6 |  |  |  | 0.8 | [9 empty] | 0.6 | [6 empty] | 0.6
redukovaný (návrhový) modul přetvárnosti Eor (MPa) |  | 0 | 0 |  |  | 7.12 | 0 | 0 | 8.682 | 0 | 0 | 0 | 16.08 | 0 | 0 | 0 | 0 | 0 | 0 | 0 | 0 | 0 | 9.09 | 0 | 0 |  |  |  |  | 11.64 | 0 | 0 | 0 | F2 | jíl štěrkovitý |  |  | F6 | jíl s nízkou a střední plasticitou
kvalita do hloubky : roste | [33 empty] | F3 | hlína písčitá |  |  | F7 | hlína s vysokou plasticitou
konstantní
klesá | [33 empty] | F4 | jíl písčitý |  |  | F8 | jíl s vysokou plasticitou
vodní režim Ic nad 1,0 příznivý
0,7 < Ic < 1,0 nepříznivý | [33 empty] | vodní režim : |  |  |  |  | namrzavost :
Ic < 0,7 velmi nepříznivý | [33 empty] | P | příznivý |  |  |  | Ne | nenamrzavá
[34 empty] | NE | nepříznivý |  |  |  | Na | namrzavá
namrzavost : nenamrzavá | [33 empty] | VN | velmi nepříznivý |  |  |  | NN | nebezpečně namrzavá
mírně namrzavá - namrzavá
nebezpečně namrzavá
přípustná hloubka promrzání zemní pláně (m)
minimální tloušťka štěrkodrti s ohledem na promrzání (m) |  | 0
při mrazovém indexu Imn = 300 oC . den
| - umělé stavby : | [7 empty] | - morfologie trati : | [16 empty] | GeoTec-GS, a.s, Chmelová 2920/6, 106 00 Praha 10 | [14 empty] | Zak. č. 2015-260
most
2,900 - sondy - fa GeoTec-GS, 2016 | [10 empty] | v úrovni okolního terénu |  |  |  |  | úroveň zatěž.zkoušky | [24 empty] | Datum : 04/2016
2,700 - archivní sondy - fa G4 CONSITE, 2014 |  | propustek | [13 empty] | hladina podzemní vody nebo zvodnělá poloha | [9 empty] | Stavba: Modernizace trati Louny - Lovosice
násep
|  | silniční nadjezd | [13 empty] | výron vody v pražcovém podloží | [9 empty] | žst. Libochovice
odřez
|  | nástupiště | [23 empty] | ÚČELOVÝ GEOTECHNICKÝ PROFIL | [14 empty] | Příloha č. 1.4
zářez
přejezd
nulová úroveň sondy je v úrovni stávající úložné plochy pražců